## Curva de Calibração
|  | Y=0,1678x+0,0244 |  | ABS | ABS*VOL | C. Teorica | C. Real
|  |  | 1 ppm | 0.194 | 9.7 | 50 | 57.66150179
|  |  | 2 | 0.398 | 19.9 | 100 | 118.4481526
Concetração | Absorbância |  | 20 | 3.353 | 167.65 | 1000 | 998.9606675
(ppm) | (nm) |  | 4 ppm | 0.788 | 39.4 | 200 | 234.6579261
0.1 | 0.011 |  | desc. 1 | 0.648 | 32.4 | 200 | 192.9415971
0.5 | 0.086 |  | desc. 2 | 0.38 | 19 | 200 | 113.0846246
1 | 0.194 |  | SOL 4 | 0.677 | 33.85 | 200 | 201.5828367
2 | 0.398 |  | SOL 5 | 0.811 | 40.55 | 200 | 241.511323
5 | 0.848
10 | 1.756
20 | 3.353

## pH PALMA
[14 empty] | ABS | Concetração (ppm)
Fibra da PalmaTratadas com Ácido | [12 empty] | 200 ppm | 0.788 | 234.66
Valores de pH |  | massa de semente (g) |  | Absorbâncias (nm) |  | Absorbâncias (nm) |  | Concetração (ppm) |  | Média (ppm) | Desvio Padrão | % Remoção |  | Média % | Desvio Padrão | QE (mg/g) |  | Média | Desvio Padrão
Teorico | Exp. | m1 | m2 | abs1 | abs2 | abs 1 dil. | abs 2 dil. | [ ] 1 | [ ] 2 | concentração | [5 empty] | 1 | 2
2 | 2.3 | 0.1022 | 0.1019 | 0.49 | 0.523 | 24.5 | 26.15 | 145.8617402 | 155.6948749 | 150.7783075 | 6.953076215 | 37.84124258 | 33.65086728 | 35.74605493 | 2.963042792 | 21.20036732 | 18.90823409 | 20.0543007 | 1.62078295
4 | 4.01 | 0.1023 | 0.1026 | 0.317 | 0.305 | 15.85 | 15.25 | 94.31227652 | 90.73659118 | 92.52443385 | 2.528391351 | 59.80896765 | 61.33274048 | 60.57085407 | 1.077470106 | 33.47492134 | 34.22739937 | 33.85116035 | 0.5320823178
6 | 6.03 | 0.1003 | 0.1006 | 0.285 | 0.277 | 14.25 | 13.85 | 84.77711561 | 82.39332539 | 83.5852205 | 1.685594234 | 63.87236188 | 64.88821044 | 64.38028616 | 0.7183134041 | 36.46203768 | 36.93147973 | 36.6967587 | 0.3319456569
8 | 8.05 | 0.1028 | 0.1007 | 0.125 | 0.123 | 6.25 | 6.15 | 37.10131108 | 36.50536353 | 36.80333731 | 0.4213985585 | 84.18933304 | 84.44329518 | 84.31631411 | 0.179578351 | 46.89136196 | 48.01363585 | 47.4524989 | 0.7935674764
10 | 10.01 | 0.1008 | 0.1015 | 0.084 | 0.05 | 4.2 | 2.5 | 24.88438617 | 14.75327771 | 19.81883194 | 7.163775495 | 89.3955569 | 93.71291327 | 91.55423509 | 3.052831967 | 50.77901763 | 52.8642761 | 51.82164686 | 1.474500401
Fibra da Palma In Natura
Valores de pH |  | massa de semente (g) |  | Absorbâncias (nm) |  | Absorbâncias (nm) |  | Concetração (ppm) |  | Média (ppm) | Desvio Padrão | % Remoção |  | Média % | Desvio Padrão | QE (mg/g) |  | Média | Desvio Padrão
Teorico | Exp. | m1 | m2 | abs1 | abs2 | abs 1 dil. | abs 2 dil. | [ ] 1 | [ ] 2 | concentração | [5 empty] | 1 | 2
2 | 2.16 | 0.1015 | 0.1019 | 0.655 | 0.652 | 32.75 | 32.6 | 195.0274136 | 194.1334923 | 194.5804529 | 0.6320978378 | 16.88936607 | 17.27030928 | 17.07983767 | 0.2693675265 | 0.3904688316 | 0.3977086138 | 0.3940887227 | 0.005119299061
4 | 4.24 | 0.1013 | 0.1003 | 0.36 | 0.391 | 18 | 19.55 | 107.125149 | 116.3623361 | 111.7437426 | 6.531677657 | 54.34878165 | 50.41236848 | 52.38057507 | 2.783464441 | 1.258981747 | 1.179438324 | 1.219210036 | 0.05624569418
6 | 6.03 | 0.1007 | 0.1014 | 0.315 | 0.274 | 15.75 | 13.7 | 93.71632896 | 81.49940405 | 87.60786651 | 8.63867045 | 60.06292979 | 65.26915365 | 62.66604172 | 3.681356196 | 1.399639236 | 1.510459526 | 1.455049381 | 0.07836177883
8 | 8.01 | 0.1009 | 0.1 | 0.148 | 0.098 | 7.4 | 4.9 | 43.95470799 | 29.05601907 | 36.50536353 | 10.53496396 | 81.26876844 | 87.61782193 | 84.44329518 | 4.489458776 | 1.890042537 | 2.056039809 | 1.973041173 | 0.1173777967
10 | 10.15 | 0.1008 | 0.1016 | 0.058 | 0.059 | 2.9 | 2.95 | 17.13706794 | 17.43504172 | 17.28605483 | 0.2106992793 | 92.69706472 | 92.57008365 | 92.63357418 | 0.08978917551 | 2.157965596 | 2.138040928 | 2.148003262 | 0.01408886776
Fibra da Palma tratada com Base
Valores de pH |  | massa de semente (g) |  | Absorbâncias (nm) |  | Absorbâncias (nm) |  | Concetração (ppm) |  | Média (ppm) | Desvio Padrão | % Remoção |  | Média % | Desvio Padrão | QE (mg/g) |  | Média | Desvio Padrão
Teorico | Exp. | m1 | m2 | abs1 | abs2 | abs 1 dil. | abs 2 dil. | [ ] 1 | [ ] 2 | concentração | [5 empty] | 1 | 2
2 | 2.16 | 0.1008 | 0.1003 | 0.486 | 0.453 | 24.3 | 22.65 | 144.6698451 | 134.8367104 | 139.7532777 | 6.953076215 | 38.34916686 | 42.53954216 | 40.44435451 | 2.963042792 | 0.8927594737 | 0.9952471548 | 0.9440033143 | 0.07246973434
4 | 4.24 | 0.1007 | 0.1021 | 0.03 | 0.026 | 1.5 | 1.3 | 8.793802145 | 7.601907032 | 8.197854589 | 0.842797117 | 96.25253467 | 96.76045895 | 96.50649681 | 0.359156702 | 2.24296125 | 2.223879461 | 2.233420355 | 0.01349286226
6 | 6.03 | 0.1015 | 0.1017 | 0.022 | 0.016 | 1.1 | 0.8 | 6.410011919 | 4.622169249 | 5.516090584 | 1.264195676 | 97.26838323 | 98.03026965 | 97.64932644 | 0.5387350531 | 2.248768355 | 2.261925573 | 2.255346964 | 0.00930355757
8 | 8.01 | 0.101 | 0.1006 | 0.014 | 0.013 | 0.7 | 0.65 | 4.026221692 | 3.728247914 | 3.877234803 | 0.2106992793 | 98.28423179 | 98.41121286 | 98.34772232 | 0.08978917551 | 2.283502756 | 2.295544255 | 2.289523505 | 0.008514626169
10 | 10.15 | 0.1007 | 0.1002 | 0.012 | 0.014 | 0.6 | 0.7 | 3.430274136 | 4.026221692 | 3.728247914 | 0.4213985585 | 98.53819392 | 98.28423179 | 98.41121286 | 0.179578351 | 2.296223693 | 2.301734314 | 2.298979004 | 0.00389659794

## Massa PALMA
[11 empty] | ABS | ABS*VOL | C. Teorica | C. Real
[10 empty] | sol 1 | 0.701 | 35.05 | 200 | 208.7342074 |  |  | Y=0,1678x+0,0244
[10 empty] | sol. 2 | 0.75 | 37.5 | 200 | 223.3349225
[10 empty] | Sol.3 | 0.788 | 39.4 | 200 | 234.6579261
| Fibra Palma tratada com Ácido |  |  |  |  | pH 10 | [6 empty] | V= | 0.02
Valores das massas (mg) | massa de semente (g) |  | Absorbâncias (nm) |  | Fator diluição |  | Ce (ppm) |  | Média (ppm) | Desv P | % Remoção |  | Média % | Desvio Padrão | QE (mg/g) |  | Média | Desv P
| m1 | m2 | abs1 | abs2 | abs 1 dil. | abs 2 dil. | [ ] 1 | [ ] 2 | [6 empty] | 1 | 2
50 | 0.05 | 0.0502 | 0.047 | 0.034 | 2.35 | 1.7 | 13.85935638 | 9.985697259 | 11.92252682 | 2.73909063 | 93.36028505 | 95.21607053 | 94.28817779 | 1.312238499 | 77.94994041 | 79.18267336 | 78.56630688 | 78.87449012
75 | 0.0758 | 0.0752 | 0.109 | 0.074 | 5.45 | 3.7 | 32.33373063 | 21.90464839 | 27.11918951 | 7.374474774 | 84.50961582 | 89.50596135 |  | 3.532949806 | 46.54366141 | 49.6887125 | 48.11618696 | 48.90244973
100 | 0.1009 | 0.1014 | 0.525 | 0.452 | 0.525 | 0.452 | 2.983313468 | 2.548271752 | 2.76579261 | 0.3076209477 | 98.57075967 | 98.77917866 | 98.67496917 | 0.1473744776 | 40.78313061 | 40.6678374 | 40.72548401 | 40.69666071
125 | 0.1259 | 0.1256 | 0.023 | 0.027 | 1.15 | 1.35 | 6.707985697 | 7.89988081 | 7.303933254 | 0.842797117 | 96.78635056 | 96.21533964 |  | 0.4037656921 | 32.09312497 | 31.97998831 | 32.03655664 | 32.00827247
150 | 0.1519 | 0.151 | 0.297 | 0.377 | 0.297 | 0.377 | 1.624553039 | 2.101311085 | 1.862932062 | 0.3371188468 | 99.22171212 | 98.99330775 | 99.10750994 | 0.1615062768 | 27.26921058 | 27.36859554 | 27.31890306 | 27.3437493
175 | 0.175 | 0.1757 | 0.023 | 0.023 | 1.15 | 1.15 | 6.707985697 | 6.707985697 | 6.707985697 | 0 | 96.78635056 | 96.78635056 |  | 0 | 23.08871105 | 22.99672415 | 23.0427176 | 23.01972088
200 | 0.2002 | 0.2013 | 0.338 | 0.38 | 0.338 | 0.38 | 1.868891538 | 2.119189511 | 1.994040524 | 0.1769873946 | 99.10465488 | 98.98474259 | 99.04469873 | 0.08479079533 | 20.66586572 | 20.52806934 | 20.59696753 | 20.56251843
| Fibra Palma tratada com Base |  |  |  |  | pH 6
Valores das massas (mg) | massa de semente (g) |  | Absorbâncias (nm) |  | Fator diluição |  | Concetração (ppm) |  | Média (ppm) | Desv P | % Remoção |  | Média % | Desvio Padrão | QE (mg/g) |  | Média | Desv P
| m1 | m2 | abs1 | abs2 | abs 1 dil. | abs 2 dil. | [ ] 1 | [ ] 2 | concentração | [5 empty] | 1 | 2
50 | 0.0511 | 0.0506 | 0.041 | 0.023 | 2.05 | 1.15 | 12.07151371 | 6.707985697 | 9.389749702 | 3.792587027 | 94.21680143 | 96.78635056 | 95.50157599 | 1.816945614 | 76.97170007 | 79.85226154 | 78.41198081 | 2.036864547
75 | 0.0761 | 0.0752 | 0.02 | 0.035 | 1 | 1.75 | 5.814064362 | 10.28367104 | 8.0488677 | 3.160489189 | 97.21460874 | 95.0733178 |  | 1.514121345 | 53.32986676 | 52.77939797 | 53.05463236 | 0.389240218
100 | 0.1026 | 0.1022 | 0.459 | 0.324 | 0.459 | 0.324 | 2.589988081 | 1.78545888 | 2.18772348 | 0.568888054 | 98.75919328 | 99.14462565 | 98.95190946 | 0.2725418421 | 40.18405834 | 40.49877662 | 40.34141748 | 0.2225394241
125 | 0.1254 | 0.1255 | 0.018 | 0.013 | 0.9 | 0.65 | 5.218116806 | 3.728247914 | 4.47318236 | 1.053496396 | 97.5001142 | 98.21387785 |  | 0.5047071151 | 32.45870663 | 32.67027243 | 32.56448953 | 0.1495996077
150 | 0.152 | 0.152 | 0.239 | 0.255 | 0.239 | 0.255 | 1.278903456 | 1.374255066 | 1.326579261 | 0.06742376936 | 99.38730529 | 99.34162441 | 99.36446485 | 0.03230125536 | 27.29675052 | 27.28420425 | 27.29047739 | 0.0088715486
175 | 0.1751 | 0.1761 | 0.019 | 0.011 | 0.95 | 0.55 | 5.516090584 | 3.132300358 | 4.324195471 | 1.685594234 | 97.35736147 | 98.49938331 |  | 0.8075313841 | 23.21166383 | 23.35058569 | 23.28112476 | 0.0982325939
200 | 0.2045 | 0.2028 | 0.167 | 0.161 | 0.167 | 0.161 | 0.8498212157 | 0.8140643623 | 0.831942789 | 0.02528391351 | 99.59286922 | 99.60999954 | 99.60143438 | 0.01211297076 | 20.33099131 | 20.50494507 | 20.41796819 | 0.1230038825
| Fibra Palma In Natura |  |  |  | pH 10
Valores das massas (mg) | massa de semente (g) |  | Absorbâncias (nm) |  | Fator diluição |  | Concetração (ppm) |  | Média (ppm) | Desvio Padrão | % Remoção |  | Média % | Desvio Padrão | QE (mg/g) |  | Média | Desvio Padrão
| m1 | m2 | abs1 | abs2 | abs 1 dil. | abs 2 dil. | [ ] 1 | [ ] 2 | concentração | [5 empty] | 1 | 2
50 | 0.0502 | 0.0517 | 0.042 | 0.03 | 2.1 | 1.5 | 12.36948749 | 8.793802145 | 10.58164482 | 2.528391351 | 94.0740487 | 95.78708145 | 94.93056507 | 1.211297076 | 78.23295614 | 77.34638501 | 77.78967057 | 0.6269004579
75 | 0.0761 | 0.076 | 0.056 | 0.072 | 2.8 | 3.6 | 16.54112038 | 21.30870083 | 18.92491061 | 3.371188468 | 92.07551048 | 89.79146681 |  | 1.615062768 | 50.51066676 | 49.32250173 | 49.91658424 | 0.8401595508
100 | 0.102 | 0.1006 | 0.631 | 0.744 | 0.631 | 0.744 | 3.615017878 | 4.288438617 | 3.951728248 | 0.4761803711 | 98.26812389 | 97.94550272 | 98.1068133 | 0.228127616 | 40.21944892 | 40.64528206 | 40.43236549 | 0.3011094998
125 | 0.1255 | 0.1254 | 0.031 | 0.024 | 1.55 | 1.2 | 9.091775924 | 7.005959476 | 8.0488677 | 1.474894955 | 95.64432872 | 96.64359783 |  | 0.7065899611 | 31.81552693 | 32.17356426 | 31.99454559 | 0.2531706266
150 | 0.1532 | 0.153 | 0.491 | 0.451 | 0.491 | 0.451 | 2.780691299 | 2.542312277 | 2.661501788 | 0.1685594234 | 98.66783153 | 98.78203371 | 98.72493262 | 0.08075313841 | 26.886882 | 26.9531889 | 26.92003545 | 0.04688606395
175 | 0.1752 | 0.1756 | 0.018 | 0.017 | 0.9 | 0.85 | 5.218116806 | 4.920143027 | 5.069129917 | 0.2106992793 | 97.5001142 | 97.64286693 |  | 0.100941423 | 23.23243043 | 23.21344697 | 23.2229387 | 0.01342333745
200 | 0.2 | 0.2 | 0.484 | 0.53 | 0.484 | 0.53 | 2.73897497 | 3.013110846 | 2.876042908 | 0.1938433369 | 98.68781691 | 98.5564844 | 98.62215066 | 0.09286610917 | 20.59952324 | 20.57210965 | 20.58581645 | 0.01938433369

## Tempo PALMA
| Massa=100 mg |  | 300 | [11 empty] | ABS | ABS*VOL |  | C. Teorico | C. Real
[11 empty] | Y=0,1678x+0,0244 |  |  | sol 4 | 0.677 | 33.85 |  | 200 | 201.5828367
Fibra Palma Ácido |  |  |  | pH=10
8h
Tempo (min) | massa de semente (g) |  | Absorbâncias (nm) |  | Fator diluição |  | Ce (ppm) |  | Média (ppm) | DESV P | % Remoção |  | Média % | DESV P | QE (mg/g) |  | Média | DESV P
| m1 | m2 | abs1 | abs2 | abs 1 dil. | abs 2 dil. | [ ] 1 | [ ] 2 | [6 empty] | 1 | 2
0 | 0.3053 | 0.3033 | 0.677 | 0.677 | 33.85 | 33.85 | 201.5828367 | 201.5828367 | 201.5828367 | 0 | 0 | 0 | 0 | 0 | 0 | 0 | 0 | 0
1 | 0.3053 | 0.3033 | 0.534 | 0.535 | 26.7 | 26.75 | 158.9725864 | 159.2705602 | 159.1215733 | 0.2106992793 | 21.13783643 | 20.99001939 | 21.06392791 | 0.1045224299 | 3.405470381 | 3.403954985 | 3.404712683 | 0.001071546373
5 | 0.3053 | 0.3033 | 0.506 | 0.511 | 25.3 | 25.55 | 150.6293206 | 152.1191895 | 151.3742551 | 1.053496396 | 25.2767135 | 24.53762831 | 24.9071709 | 0.5226121497 | 4.07227577 | 3.979271321 | 4.025773546 | 0.06576407664
10 | 0.3053 | 0.3033 | 0.46 | 0.465 | 23 | 23.25 | 136.9225268 | 138.4123957 | 137.6674613 | 1.053496396 | 32.07629724 | 31.33721205 | 31.70675465 | 0.5226121497 | 5.167741767 | 5.081960964 | 5.124851365 | 0.06065618719
30 | 0.3053 | 0.3033 | 0.363 | 0.382 | 18.15 | 19.1 | 108.0190703 | 113.6805721 | 110.8498212 | 4.003286306 | 46.41454993 | 43.60602621 | 45.01028807 | 1.985926169 | 7.477746151 | 7.071596625 | 7.274671388 | 0.2871910842
60 | 0.3053 | 0.3033 | 0.267 | 0.266 | 13.35 | 13.3 | 79.4135876 | 79.11561383 | 79.26460072 | 0.2106992793 | 60.60498557 | 60.75280261 | 60.67889409 | 0.1045224299 | 9.763936057 | 9.852292247 | 9.808114152 | 0.06247726082
90 | 0.3053 | 0.3033 | 0.21 | 0.213 | 10.5 | 10.65 | 62.42908224 | 63.32300358 | 62.87604291 | 0.6320978378 | 69.03055674 | 68.58710562 | 68.80883118 | 0.3135672898 | 11.12136131 | 11.12278249 | 11.1220719 | 0.001004921728
120 | 0.3053 | 0.3033 | 0.17 | 0.166 | 8.5 | 8.3 | 50.51013111 | 49.318236 | 49.91418355 | 0.842797117 | 74.94323826 | 75.53450641 | 75.23887233 | 0.4180897197 | 12.07394044 | 12.24944364 | 12.16169204 | 0.1240995054
180 | 0.3053 | 0.3033 | 0.105 | 0.13 | 5.25 | 6.5 | 31.14183552 | 38.59117998 | 34.86650775 | 5.267481981 | 84.55134573 | 80.85591978 | 82 | 2.613060748 | 13.62188152 | 13.11241815 | 13.36714984 | 0.3602450074
240 | 0.3053 | 0.3033 | 0.092 | 0.089 | 4.6 | 4.45 | 27.2681764 | 26.37425507 | 26.82121573 | 0.6320978378 | 86.47296722 | 86.91641833 | 86.69469278 | 0.3135672898 | 13.93146974 | 14.09525022 | 14.01335998 | 0.1158102891
300 | 0.3053 | 0.3033 | 0.076 | 0.074 | 3.8 | 3.7 | 22.50059595 | 21.90464839 | 22.20262217 | 0.4213985585 | 88.83803983 | 89.1336739 | 88.98585687 | 0.2090448599 | 14.31250139 | 14.45482293 | 14.38366216 | 0.1006365262
360 | 0.3053 | 0.3033 | 0.066 | 0.073 | 3.3 | 3.65 | 19.52085816 | 21.60667461 | 20.56376639 | 1.474894955 | 90.31621021 | 89.28149094 | 89.79885057 | 0.7316570095 | 14.55064617 | 14.47879445 | 14.51472031 | 0.05080684385
480 | 0.3053 | 0.3033 | 0.056 | 0.059 | 2.8 | 2.95 | 16.54112038 | 17.43504172 | 16.98808105 | 0.6320978378 | 91.79438059 | 91.35092947 | 91.57265503 | 0.3135672898 | 14.78879095 | 14.81439564 | 14.8015933 | 0.01810524727
1440 | 0.3053 | 0.3033 | 0.053 | 0.052 | 2.65 | 2.6 | 15.64719905 | 15.34922527 | 15.49821216 | 0.2106992793 | 92.2378317 | 92.38564874 | 92.31174022 | 0.1045224299 | 14.86023439 | 14.98219624 | 14.92121531 | 0.08624005086
Fibra Palma Base |  |  |  | pH=6
4h
Tempo (min) | massa de semente (g) |  | Absorbâncias (nm) |  | Fator diluição |  | Ce (ppm) |  | Média (ppm) | DESV P | % Remoção |  | Média % | DESV P | QE (mg/g) |  | Média | DESV P
| m1 | m2 | abs1 | abs2 | abs 1 dil. | abs 2 dil. | [ ] 1 | [ ] 2 | [6 empty] | 1 | 2
0 | 0.3007 | 0.301 | 0.677 | 0.677 | 33.85 | 33.85 | 201.5828367 | 201.5828367 | 201.5828367 | 0 | 0 | 0 | 0 | 0 | -13.61051286 | -13.59694756 | -13.60373021 | 0.009592112228
1 | 0.3007 | 0.301 | 0.466 | 0.468 | 23.3 | 23.4 | 138.7103695 | 139.306317 | 139.0083433 | 0.4213985585 | 31.18939501 | 30.89376094 | 31.04157798 | 0.2090448599 | -8.508789543 | -8.548618392 | -8.528703967 | 0.02816324914
5 | 0.3007 | 0.301 | 0.395 | 0.376 | 19.75 | 18.8 | 117.5542312 | 111.8927294 | 114.7234803 | 4.003286306 | 41.68440471 | 44.49292843 | 43.08866657 | 1.985926169 | -6.792095916 | -6.32638737 | -6.559241643 | 0.3293056711
10 | 0.3007 | 0.301 | 0.26 | 0.195 | 13 | 9.75 | 77.32777116 | 57.95947557 | 67.64362336 | 13.69545315 | 61.63970484 | 71.24781231 | 66.44375857 | 6.793957946 | -3.527960147 | -1.954389381 | -2.741174764 | 1.112682559
30 | 0.3007 | 0.301 | 0.133 | 0.079 | 6.65 | 3.95 | 39.48510131 | 23.39451728 | 31.4398093 | 11.37776108 | 80.41246866 | 88.39458871 | 84.40352869 | 5.644211216 | -0.4572546458 | 0.8475540808 | 0.1951497175 | 0.9226390987
60 | 0.3007 | 0.301 | 0.056 | 0.042 | 2.8 | 2.1 | 16.54112038 | 12.36948749 | 14.45530393 | 2.94978991 | 91.79438059 | 93.86381912 | 92.82909985 | 1.463314019 | 1.404511682 | 1.741277426 | 1.572894554 | 0.2381293418
90 | 0.3007 | 0.301 | 0.046 | 0.039 | 2.3 | 1.95 | 13.5613826 | 11.47556615 | 12.51847437 | 1.474894955 | 93.27255097 | 94.30727023 | 93.7899106 | 0.7316570095 | 1.646299516 | 1.813741482 | 1.730020499 | 0.1183993489
120 | 0.3007 | 0.301 | 0.04 | 0.032 | 2 | 1.6 | 11.77353993 | 9.389749702 | 10.58164482 | 1.685594234 | 94.1594532 | 95.3419895 | 94.75072135 | 0.8361794395 | 1.791372217 | 1.982824277 | 1.887098247 | 0.1353770494
180 | 0.3007 | 0.301 | 0.033 | 0.023 | 1.65 | 1.15 | 9.68772348 | 6.707985697 | 8.197854589 | 2.106992793 | 95.19417246 | 96.67234284 | 95.93325765 | 1.045224299 | 1.960623702 | 2.200216442 | 2.080420072 | 0.1694176513
240 | 0.3007 | 0.301 | 0.024 | 0.021 | 1.2 | 1.05 | 7.005959476 | 6.112038141 | 6.558998808 | 0.6320978378 | 96.5245258 | 96.96797692 | 96.74625136 | 0.3135672898 | 2.178232753 | 2.248525812 | 2.213379282 | 0.04970469866
300 | 0.3007 | 0.301 | 0.021 | 0.017 | 1.05 | 0.85 | 6.112038141 | 4.920143027 | 5.516090584 | 0.842797117 | 96.96797692 | 97.55924507 | 97.26361099 | 0.4180897197 | 2.250769103 | 2.345144552 | 2.297956828 | 0.06673351969
360 | 0.3007 | 0.301 | 0.022 | 0.019 | 1.1 | 0.95 | 6.410011919 | 5.516090584 | 5.963051251 | 0.6320978378 | 96.82015988 | 97.26361099 | 97.04188544 | 0.3135672898 | 2.22659032 | 2.296835182 | 2.261712751 | 0.0496706183
480 | 0.3007 | 0.301 | 0.021 | 0.016 | 1.05 | 0.8 | 6.112038141 | 4.622169249 | 5.367103695 | 1.053496396 | 96.96797692 | 97.70706211 | 97.33751951 | 0.5226121497 | 2.250769103 | 2.369299237 | 2.31003417 | 0.08381346126
1440 | 0.3007 | 0.301 | 0.017 | 0.015 | 0.85 | 0.75 | 4.920143027 | 4.324195471 | 4.622169249 | 0.4213985585 | 97.55924507 | 97.85487914 | 97.70706211 | 0.2090448599 | 0.09620837038 | 0.09809237385 | 0.09715037211 | 0.001332191632
Fibra Palma In Natura |  |  |  | pH=10 | [15 empty] | 8h
Tempo (min) | massa de semente (g) |  | Absorbâncias (nm) |  | Fator diluição |  | Ce (ppm) |  | Média (ppm) | DESV P | % Remoção |  | Média % | DESV P | QE (mg/g) |  | Média | DESV P
| m1 | m2 | abs1 | abs2 | abs 1 dil. | abs 2 dil. | [ ] 1 | [ ] 2 | [6 empty] | 1 | 2
0 | 0.6035 | 0.6006 | 0.677 | 0.677 | 33.85 | 33.85 | 201.5828367 | 201.5828367 | 201.5828367 | 0 | 0 | 0 | 0 | 0 | -6.781576165 | -6.814321039 | -6.797948602 | 0.02315412193
1 | 0.6035 | 0.6006 | 0.561 | 0.544 | 28.05 | 27.2 | 167.0178784 | 161.9523242 | 164.4851013 | 3.581887747 | 17.14677641 | 19.65966605 | 18.40322123 | 1.776881309 | -5.384086551 | -5.204290227 | -5.294188389 | 0.1271352
5 | 0.6035 | 0.6006 | 0.535 | 0.525 | 26.75 | 26.25 | 159.2705602 | 156.2908224 | 157.7806913 | 2.106992793 | 20.99001939 | 22.46818977 | 21.72910458 | 1.045224299 | -5.07085612 | -4.974285825 | -5.022570973 | 0.06828551043
10 | 0.6035 | 0.6006 | 0.491 | 0.464 | 24.55 | 23.2 | 146.1597139 | 138.1144219 | 142.1370679 | 5.68888054 | 27.49396906 | 31.48502909 | 29.48949908 | 2.822105608 | -4.540773853 | -4.235850641 | -4.388312247 | 0.2156132708
30 | 0.6035 | 0.6006 | 0.388 | 0.349 | 19.4 | 17.45 | 115.4684148 | 103.8474374 | 109.6579261 | 8.217271891 | 42.71912398 | 48.48398846 | 45.60155622 | 4.076374767 | -3.299899454 | -2.843718737 | -3.071809095 | 0.3225684789
60 | 0.6035 | 0.6006 | 0.288 | 0.243 | 14.4 | 12.15 | 85.67103695 | 72.26221692 | 78.96662694 | 9.481467567 | 57.50082778 | 64.15259448 | 60.82671113 | 4.703509347 | -2.095167028 | -1.560536285 | -1.827851657 | 0.3780410238
90 | 0.6035 | 0.6006 | 0.241 | 0.202 | 12.05 | 10.1 | 71.66626937 | 60.04529201 | 65.85578069 | 8.217271891 | 64.44822856 | 70.21309304 | 67.3306608 | 4.076374767 | -1.528942788 | -1.064210998 | -1.296576893 | 0.3286150005
120 | 0.6035 | 0.6006 | 0.197 | 0.161 | 9.85 | 8.05 | 58.55542312 | 47.8283671 | 53.19189511 | 7.585174053 | 70.95217823 | 76.2735916 | 73.61288492 | 3.762807478 | -0.9988605206 | -0.5678857098 | -0.7833731152 | 0.3047452112
180 | 0.6035 | 0.6006 | 0.142 | 0.112 | 7.1 | 5.6 | 42.16686532 | 33.22765197 | 37.69725864 | 6.320978378 | 79.08211532 | 83.51662646 | 82 | 3.135672898 | -0.3362576863 | 0.02528353649 | -0.1554870749 | 0.2556482503
240 | 0.6035 | 0.6006 | 0.119 | 0.091 | 5.95 | 4.55 | 35.31346841 | 26.97020262 | 31.14183552 | 5.899579819 | 82.48190719 | 86.62078426 | 84.55134573 | 2.926628038 | -0.05916922837 | 0.2794989278 | 0.1101648497 | 0.2394745498
300 | 0.6035 | 0.6006 | 0.098 | 0.076 | 4.9 | 3.8 | 29.05601907 | 22.50059595 | 25.77830751 | 4.635384144 | 85.58606499 | 88.83803983 | 87.21205241 | 2.299493459 | 0.1938245811 | 0.4610813501 | 0.3274529656 | 0.1889790737
360 | 0.6035 | 0.6006 | 0.084 | 0.059 | 4.2 | 2.95 | 24.88438617 | 17.43504172 | 21.15971395 | 5.267481981 | 87.65550352 | 91.35092947 | 89.5032165 | 2.613060748 | 0.3624871207 | 0.6668747621 | 0.5146809414 | 0.2152345653
480 | 0.6035 | 0.6006 | 0.066 | 0.055 | 3.3 | 2.75 | 19.52085816 | 16.2431466 | 17.88200238 | 2.317692072 | 90.31621021 | 91.94219763 | 91.12920392 | 1.149746729 | 0.5793389574 | 0.7152967414 | 0.6473178494 | 0.09613667103
1440 | 0.6035 | 0.6006 | 0.045 | 0.047 | 2.25 | 2.35 | 13.26340882 | 13.85935638 | 13.5613826 | 0.4213985585 | 93.42036801 | 93.12473393 | 93.27255097 | 0.2090448599 | 0.8323327668 | 0.8121407 | 0.8222367334 | 0.0142779474

## Conc. e temp PALMA
[8 empty] | ph 7 |  |  |  |  | ph 10 |  |  |  |  | ph 10
[5 empty] | ABS | ABS*VOL | C. Teorica | C. Real |  | ABS | ABS*VOL | C. Teorica | C. Real |  | ABS | ABS*VOL | C. Teorica | C. Real | C. Teorica | média C
[5 empty] | 0.292 | 14.6 | 100 | 86.86293206 |  | 0.309 | 15.45 | 100 | 91.92848629 |  | 0.312 | 15.6 | 100 | 92.82240763 | 100 | 90.53794199
Isotermas |  |  |  |  | 0.657 | 32.85 | 200 | 195.6233611 |  | 0.668 | 33.4 | 200 | 198.9010727 |  | 0.672 | 33.6 | 200 | 200.0929678 | 200 | 198.2058006
[5 empty] | 0.875 | 43.75 | 300 | 260.5816448 |  | 0.953 | 47.65 | 300 | 283.8235995 |  | 0.916 | 45.8 | 300 | 272.7985697 | 300 | 272.4012714
[5 empty] | 1.19 | 59.5 | 400 | 354.443385 |  | 1.154 | 57.7 | 400 | 343.716329 |  | 1.325 | 66.25 | 400 | 394.6698451 | 400 | 364.2765197
15 ºC | [9 empty] | Y=0,1678x+0,0244
Fibra da Palma tratada com Base (NaOH)
Concentrações | massa de semente (g) |  | Absorbâncias (nm) |  | Fator diluição |  | Ce (ppm) |  | Ce Média (ppm) | % Remoção |  | Média % | Desv P | QE (mg/g) |  | Qe Média | Desv P
100 | 0.1 | 0.1 | 0.002 | 0.003 | 0.1 | 0.15 | 1.01 | 1.01 | 1.01 | 98.8844456 | 98.8844456 | 98.8844456 | 0 | 17.9055884 | 17.9055884 | 17.9055884 | 0
200 | 0.1 | 0.1 | 0.013 | 0.017 | 0.65 | 0.85 | 3.728247914 | 4.920143027 | 4.324195471 | 98.11900161 | 97.51765942 | 97.81833051 | 0.4252131445 | 38.89551053 | 38.65713151 | 38.77632102 | 0.1685594234
300 | 0.1 | 0.1 | 0.105 | 0.113 | 5.25 | 5.65 | 31.14183552 | 33.52562574 | 32.33373063 | 88.56766146 | 87.692559 | 88.13011023 | 0.6187908836 | 48.25188717 | 47.77512912 | 48.01350814 | 0.3371188468
400 | 0.1 | 0.1 | 0.226 | 0.138 | 11.3 | 6.9 | 67.19666269 | 40.9749702 | 54.08581645 | 81.5533917 | 88.75168506 | 85.15253838 | 5.089962041 | 59.41597139 | 64.66030989 | 62.03814064 | 3.708307315
15 ºC
Fibra da Palma tratada com Ácido (H3PO4)
Concentrações | massa de semente (g) |  | Absorbâncias (nm) |  | Fator diluição |  | Ce (ppm) |  | Média (ppm) | % Remoção |  | Média % | Desv P | QE (mg/g) |  | Média | Desv P
100 | 0.1 | 0.1 | 0.013 | 0.011 | 0.65 | 0.55 | 3.728247914 | 3.132300358 | 3.430274136 | 95.88211546 | 96.54034509 | 96.21123028 | 0.4654386318 | 17.36193882 | 17.48112833 | 17.42153357 | 0.0842797117
200 | 0.1 | 0.1 | 0.247 | 0.276 | 12.35 | 13.8 | 73.45411204 | 82.09535161 | 77.77473182 | 62.94048316 | 58.58075224 | 60.7606177 | 3.082795297 | 24.9503377 | 23.22208979 | 24.08621375 | 1.22205582
300 | 0.1 | 0.1 | 0.444 | 0.418 | 22.2 | 20.9 | 132.1549464 | 124.4076281 | 128.2812872 | 51.48519472 | 54.32927772 | 52.90723622 | 2.011070372 | 28.049265 | 29.59872865 | 28.82399682 | 1.095636252
400 | 0.1 | 0.1 | 0.754 | 0.733 | 37.7 | 36.65 | 200 | 200 | 200 | 45.09665345 | 45.09665345 | 45.09665345 | 0 | 32.85530393 | 32.85530393 | 32.85530393 | 0
15 ºC
Fibra da Palma In Natura
Concentrações | massa de semente (g) |  | Absorbâncias (nm) |  | Fator diluição |  | Ce (ppm) |  | Média (ppm) | % Remoção |  | Média % | Desv P | QE (mg/g) |  | Média | Desv P
100 | 0.1 | 0.1 | 0.051 | 0.047 | 2.55 | 2.35 | 15.05125149 | 13.85935638 | 14.45530393 | 83.37575258 | 84.69221183 | 84.0339822 | 0.9308772637 | 15.0973381 | 15.33571712 | 15.21652761 | 0.1685594234
200 | 0.1 | 0.1 | 0.255 | 0.264 | 12.75 | 13.2 | 75.83790226 | 78.51966627 | 77.17878427 | 61.73779877 | 60.38477883 | 61.0612888 | 0.956729575 | 24.47357966 | 23.93722686 | 24.20540326 | 0.3792587027
300 | 0.1 | 0.1 | 0.505 | 0.504 | 25.25 | 25.2 | 150.3313468 | 150.0333731 | 150.18236 | 44.81253847 | 44.92192628 | 44.86723237 | 0.07734886045 | 24.4139849 | 24.47357966 | 24.44378228 | 0.04213985585
400 | 0.1 | 0.1 | 0.794 | 0.819 | 39.7 | 40.95 | 236.4457688 | 243.8951132 | 240.170441 | 35.09168008 | 33.04671038 | 34.06919523 | 1.446011943 | 25.56615018 | 24.07628129 | 24.82121573 | 1.053496396
30 ºC
Fibra da Palma In Natura
Concentrações | massa de semente (g) |  | Absorbâncias (nm) |  | Fator diluição |  | Ce (ppm) |  | Média (ppm) | % Remoção |  | Média % | Desv P | QE (mg/g) |  | Média | Desv P
100 | 0.1 | 0.1 | 0.008 | 0.005 | 0.4 | 0.25 | 2.238379023 | 1.344457688 | 5.791418 | 97.52768953 | 98.51503396 | 98.02136175 | 0.6981579478 | 16.94930473 | 17.83869686 | 17.39400079 | 0.6288952087
200 | 0.1 | 0.1 | 0.083 | 0.046 | 4.15 | 2.3 | 24.5864124 | 13.5613826 | 19.0739 | 87.59551319 | 93.1579285 | 90.37672084 | 3.933221586 | 35.82638061 | 36.92888359 | 36.3776321 | 0.7795873333
300 | 0.1 | 0.1 | 0.345 | 0.422 | 17.25 | 21.1 | 102.6555423 | 125.5995232 | 111.1275 | 62.31458767 | 53.89172649 | 58.10315708 | 5.955862255 | 32.25474772 | 29.36034962 | 30.80754867 | 2.046648519
400 | 0.1 | 0.1 | 0.882 | 0.718 | 44.1 | 35.9 | 262.6674613 | 213.7997616 | 150 | 27.89338673 | 41.30838797 | 34.60088735 | 9.485838349 | 42.85530393 | 30.09535161 | 36.47532777 | 9.022648816
30 ºC
Fibra da Palma Base
Concentrações | massa de semente (g) |  | Absorbâncias (nm) |  | Fator diluição |  | Ce (ppm) |  | Média (ppm) | % Remoção |  | Média % | Desv P | QE (mg/g) |  | Média | Desv P
100 | 0.1 | 0.1 | 0.004 | 0.002 | 0.2 | 0.1 | 1.046483909 | 1.05 | 1.048241955 | 98.84414878 | 98.84026522 | 98.842207 | 0.002746087928 | 17.89794001 | 17.8975884 | 17.8977642 | 0.0002486251495
200 | 0.1 | 0.1 | 0.018 | 0.022 | 0.9 | 1.1 | 5.218116806 | 6.410011919 | 5.814064362 | 97.36732387 | 96.76598167 | 97.06665277 | 0.4252131445 | 38.59753675 | 38.35915773 | 38.47834724 | 0.1685594234
300 | 0.1 | 0.1 | 0.087 | 0.093 | 4.35 | 4.65 | 25.77830751 | 27.56615018 | 26.67222884 | 90.536642 | 89.88031515 | 90.20847858 | 0.4640931627 | 49.32459277 | 48.96702424 | 49.1458085 | 0.2528391351
400 | 0.1 | 0.1 | 0.2 | 0.218 | 10 | 10.9 | 32 | 32 | 32 | 91.21546455 | 91.21546455 | 91.21546455 | 0 | 66.45530393 | 66.45530393 | 66.45530393 | 0
30 ºC
Fibra da Palma Ácido
Concentrações | massa de semente (g) |  | Absorbâncias (nm) |  | Fator diluição |  | Ce (ppm) |  | Média (ppm) | % Remoção |  | Média % | Desv P | QE (mg/g) |  | Média | Desv P
100 | 0.1 | 0.1 | 0.004 | 0.001 | 0.2 | 0.05 | 1.046483909 | 1.01 | 1.028241955 | 98.84414878 | 98.8844456 | 98.86429719 | 0.02849415304 | 17.89829162 | 17.9055884 | 17.90194001 | 0.00515960395
200 | 0.1 | 0.1 | 0.065 | 0.046 | 3.25 | 2.3 | 19.22288439 | 13.5613826 | 16.39213349 | 90.30155307 | 93.1579285 | 91.72974078 | 2.019762436 | 35.79658323 | 36.92888359 | 36.36273341 | 0.8006572612
300 | 0.1 | 0.1 | 0.208 | 0.207 | 10.4 | 10.35 | 61.83313468 | 61.53516091 | 61.68414779 | 77.30071729 | 77.4101051 | 77.3554112 | 0.07734886045 | 42.11362733 | 42.17322209 | 42.14342471 | 0.04213985585
400 | 0.1 | 0.1 | 0.485 | 0.484 | 24.25 | 24.2 | 144.3718713 | 144.0738975 | 144.2228844 | 60.3675056 | 60.44930438 | 60.40840499 | 0.05784047774 | 43.98092968 | 44.04052443 | 44.01072706 | 0.04213985585
45 ºC
Fibra da Palma In Natura
Concentrações | massa de semente (g) |  | Absorbâncias (nm) |  | Fator diluição |  | Ce (ppm) |  | Média (ppm) | % Remoção |  | Média % | Desv P | QE (mg/g) |  | Média | Desv P
100 | 0.1 | 0.1 | 0.01 | 0.014 | 0.5 | 0.7 | 2.834326579 | 4.026221692 | 3.430274136 | 96.8694599 | 95.55300065 | 96.21123028 | 0.9308772637 | 17.54072308 | 17.30234406 | 17.42153357 | 0.1685594234
200 | 0.1 | 0.1 | 0.247 | 0.283 | 12.35 | 14.15 | 73.45411204 | 84.18116806 | 78.81764005 | 62.94048316 | 57.5284034 | 60.23444328 | 3.8269183 | 24.9503377 | 22.8049265 | 23.8776321 | 1.517034811
300 | 0.1 | 0.1 | 0.513 | 0.488 | 25.65 | 24.4 | 152.7151371 | 145.2657926 | 148.9904648 | 43.93743601 | 46.6721312 | 38.24667683 | 1.933721511 | 23.93722686 | 25.42709575 | 24.6821613 | 1.053496396
400 | 0.1 | 0.1 | 0.853 | 0.825 | 42.65 | 41.25 | 254.0262217 | 245.6829559 | 249.8545888 | 30.26555159 | 32.55591765 | 15.13277579 | 1.619533377 | 22.05005959 | 23.71871275 | 22.88438617 | 1.179915964
estava sem formula
45 ºC
Fibra da Palma Base
Concentrações | massa de semente (g) |  | Absorbâncias (nm) |  | Fator diluição |  | Ce (ppm) |  | Média (ppm) | % Remoção |  | Média % | Desv P | QE (mg/g) |  | Média | Desv P
100 | 0.1 | 0.1 | 0.004 | 0.009 | 0.2 | 0.45 | 1.046483909 | 2.536352801 | 1.791418355 | 98.84414878 | 97.19857471 | 98.02136175 | 1.16359658 | 17.89829162 | 17.60031784 | 17.74930473 | 0.2106992793
200 | 0.1 | 0.1 | 0.012 | 0.018 | 0.6 | 0.9 | 3.430274136 | 5.218116806 | 4.324195471 | 98.26933716 | 97.36732387 | 97.81833051 | 0.6378197167 | 38.95510528 | 38.59753675 | 38.77632102 | 0.2528391351
300 | 0.1 | 0.1 | 0.08 | 0.071 | 4 | 3.55 | 23.69249106 | 21.01072706 | 22.35160906 | 91.30235665 | 92.28684692 | 91.79460178 | 0.6961397441 | 49.74175606 | 50.27810886 | 50.00993246 | 0.3792587027
400 | 0.1 | 0.1 | 0.25 | 0.267 | 12.5 | 13.35 | 74.34803337 | 79.4135876 | 76.88081049 | 79.59022079 | 78.19964139 | 78.89493109 | 0.9832881215 | 57.98569726 | 56.97258641 | 57.47914184 | 0.7163775495
estava sem formula
45 ºC
Fibra da Palma Ácido
Concentrações | massa de semente (g) |  | Absorbâncias (nm) |  | Fator diluição |  | Ce (ppm) |  | Média (ppm) | % Remoção |  | Média % | Desv P | QE (mg/g) |  | Média | Desv P
100 | 0.1 | 0.1 | 0.043 | 0.058 | 2.15 | 2.9 | 12.66746126 | 17.13706794 | 14.9022646 | 86.00867108 | 81.07194889 | 83.54030998 | 3.490789739 | 15.57409615 | 14.68017481 | 15.12713548 | 0.6320978378
200 | 0.1 | 0.1 | 0.327 | 0.326 | 16.35 | 16.3 | 97.2920143 | 96.99404052 | 97.14302741 | 50.91363924 | 51.06397479 | 50.98880702 | 0.1063032861 | 20.18275725 | 20.24235201 | 20.21255463 | 0.04213985585
300 | 0.1 | 0.1 | 0.652 | 0.666 | 32.6 | 33.3 | 150 | 132 | 141 | 44.93417771 | 51.54207638 | 48.23812705 | 4.672489962 | 24.48025427 | 28.08025427 | 26.28025427 | 2.545584412
400 | 0.1 | 0.1 | 1.032 | 1.011 | 51.6 | 50.55 | 200 | 229 | 214.5 | 45.09665345 | 37.1356682 | 41.11616082 | 5.629266655 | 32.85530393 | 27.05530393 | 29.95530393 | 4.101219331

## Isotermas PALMA
| Qmax | KL | RL | RL | Qmax | KL | RL | RL | Qmax | KL | RL | RL |  |  |  |  | Qmax | KL | RL | RL | Qmax | KL | RL | RL | Qmax | KL | RL | RL |  |  |  |  | Qmax | KL | RL | RL | Qmax | KL | RL | RL | Qmax | KL | RL | RL
| 62.5 | 0.2610114192 | 0.03689881418 | 0.009487254887 | 33.78378378 | 0.06494076349 | 0.1334387259 | 0.03706956847 | 25.70694087 | 0.1281291173 | 0.07239603205 | 0.01913815275 |  |  |  |  | 67.56756757 | 0.2517006803 | 0.03821159345 | 0.009834749448 | 44.64285714 | 0.3483670295 | 0.02790435273 | 0.007125206387 | 41.49377593 | 0.1204397801 | 0.07666372936 | 0.0203351592 |  |  |  |  | 60.24096386 | 0.2730263158 | 0.03533240353 | 0.009073543457 | 30.12048193 | 0.04873036841 | 0.1702696624 | 0.04879918059 | 27.100271 | 0.1383058471 | 0.06742822483 | 0.0177549445
| Langmuir (15±2 ℃) | [15 empty] | Langmuir (30±3 ℃) | [15 empty] | Langmuir (45±3 ℃)
| Base |  |  |  | Ácido |  |  |  | In natura | [7 empty] | Base |  |  |  | Ácido |  |  |  | In natura | [7 empty] | Base |  |  |  | Ácido |  |  |  | In natura
Ci | Ce médio | Qe médio | Ce/Qe | Qe Cal | Ce médio | Qe médio | Ce/Qe | Qe Cal | Ce médio | Qe médio | Ce/Qe | Qe Cal |  |  |  | Ci | Ce médio | Qe médio | Ce/Qe | Qe Cal | Ce médio | Qe médio | Ce/Qe | Qe Cal | Ce médio | Qe médio | Ce/Qe | Qe Cal |  |  |  | Ci | Ce médio | Qe médio | Ce/Qe | Qe Cal | Ce médio | Qe médio | Ce/Qe | Qe Cal | Ce médio | Qe médio | Ce/Qe | Qe Cal
100 | 1.01 | 17.91 | 0.05639307649 | 13.03898786 | 3.430274 | 17.42153 | 0.1968985177 | 6.154767378 | 14.4553 | 15.21653 | 0.9499738903 | 16.69374629 |  |  |  | 100 | 1.05 | 17.9 | 0.05865921788 | 14.12429379 | 1.03 | 17.9 | 0.05754189944 | 11.78867372 | 5.791418 | 16.9493 | 0.3416906149 | 17.04997231 |  |  |  | 100 | 1.791418 | 17.7493 | 0.1009289312 | 19.78646937 | 14.90226 | 15.12714 | 0.9851346028 | 12.67139909 | 3.430274 | 17.42153 | 0.1968985177 | 8.720065301
200 | 4.324195 | 38.77632 | 0.1115163934 | 33.13886628 | 77.77473 | 24.08621 | 3.229014433 | 28.20037988 | 77.17878 | 24.2054 | 3.18849405 | 23.34609083 |  |  |  | 200 | 5.814064 | 38.47835 | 0.1510996386 | 40.13903015 | 16.39213 | 36.36273 | 0.4507948648 | 37.99014902 | 19.0739 | 32.25475 | 0.5913516257 | 28.90944045 |  |  |  | 200 | 4.324195 | 38.77632 | 0.1115163934 | 32.61534036 | 97.14303 | 23 | 4.223609888 | 24.86735129 | 78.81764 | 23.87763 | 3.300898502 | 24.82311727
300 | 32.33373 | 48.01351 | 0.6734298717 | 55.8788676 | 128.2813 | 28.824 | 4.450503101 | 30.16306518 | 150.1824 | 24.44378 | 6.143990248 | 24.43700659 |  |  |  | 300 | 26.67223 | 52 | 0.5129274778 | 58.80782366 | 61.68415 | 42.14342 | 1.46367193 | 42.65773525 | 111.1275 | 35.83 | 3.101521987 | 38.60909369 |  |  |  | 300 | 22.35161 | 50.00993 | 0.4469433962 | 51.75940007 | 141 | 26.28025 | 5.365244892 | 26.29370629 | 148.9905 | 24.68216 | 6.036362173 | 25.8459919
400 | 54.08582 | 62.03814 | 0.871815562 | 58.36558609 | 200 | 32.86 | 6.086427267 | 31.36861257 | 240.1704 | 24.82122 | 9.676014406 | 24.89785514 |  |  |  | 400 | 32 | 66.46 | 0.4814926271 | 60.10518407 | 144.2229 | 44.01073 | 3.276993907 | 43.77164947 | 150 | 41 | 3.658536585 | 39.31744908 |  |  |  | 400 | 76.88081 | 57.47914 | 1.337542768 | 57.50155336 | 214.5 | 28 | 7.660714286 | 27.49048406 | 249.8546 | 26.88439 | 9.29366909 | 26.33809292
mudei de ln para log
[38 empty] | b | a
| KF | 1/nf | nf | R² |  | KF | 1/nf | nf | R² |  | KF | 1/nf | nf | R² |  |  | KF | 1/nf | nf | R² |  | KF | 1/nf | nf | R² |  | KF | 1/nf | nf | R² |  |  | KF | 1/nf | nf | R² |  | KF | 1/nf | nf | R² |  | KF | 1/nf | nf | R²
| 20.45031491 | 0.2763 | 3.619254434 | 0.9011 |  | 14.2593589 | 0.1438 | 6.954102921 | 0.9283 |  | 9.792644755 | 0.1822 | 5.488474204 | 0.8847 |  |  | 18.49268619 | 0.352 | 2.840909091 | 0.9654 |  | 18.90601508 | 0.1884 | 5.307855626 | 0.9452 |  | 12.90921994 | 0.2332 | 4.288164666 | 0.8325 |  |  | 19.31523516 | 0.2795 | 3.577817531 | 0.7989 |  | 8.01124475 | 0.2347 | 4.260758415 | 0.995 |  | 15.4276579 | 0.0982 | 10.18329939 | 0.9935
| Freundlich (15±2 ℃) | [15 empty] | Freundlich (30±3 ℃) | [15 empty] | Freundlich (45±3 ℃)
| Base |  |  |  |  | Ácido |  |  |  |  | In natura | [5 empty] | Base |  |  |  |  | Ácido |  |  |  |  | In natura | [5 empty] | Base |  |  |  |  | Ácido |  |  |  |  | In natura
Ci | Ce médio | Qe médio | Log Ce | Log Qe | Qe Cal | Ce médio | Qe médio | Log Ce | Log Qe | Qe Cal | Ce médio | Qe médio | Log Ce | Log Qe | Qe Cal | Ci | Ce médio | Qe médio | Log Ce | Log Qe | Qe Cal | Ce médio | Qe médio | Log Ce | Log Qe | Qe Cal | Ce médio | Qe médio | Log Ce | Log Qe | Qe Cal | Ci | Ce médio | Qe médio | 57.47914 | Log Qe | Qe Cal | Ce médio | Qe médio | Log Ce | Log Qe | Qe Cal | Ce médio | Qe médio | Log Ce | Log Qe | Qe Cal
100 | 1.01 | 17.91 | 0.004321373783 | 1.253095586 | 20.50661584 | 3.430274 | 17.42153 | 0.5353288288 | 1.241086382 | 17.02473206 | 14.4553 | 15.21653 | 1.160027227 | 1.182315558 | 15.93151075 | 100 | 1.05 | 17.9 | 0.02118929907 | 1.252853031 | 18.81302503 | 1.03 | 17.9 | 0.01283722471 | 1.252853031 | 19.01159408 | 5.791418 | 16.9493 | 0.7627849382 | 1.229151888 | 19.44381354 | 100 | 1.791418 | 17.7493 | 0.2531970198 | 1.249181346 | 22.73361847 | 14.90226 | 15.12714 | 1.17325227 | 1.179756696 | 15.1029682 | 3.430274 | 17.42153 | 0.5353288288 | 1.241086382 | 17.41282723
200 | 4.324195 | 38.77632 | 0.6359053176 | 1.588566602 | 30.64789416 | 77.77473 | 24.08621 | 1.890838522 | 1.381768536 | 26.66874504 | 77.17878 | 24.2054 | 1.887497933 | 1.383912322 | 21.61733354 | 200 | 5.814064 | 38.47835 | 0.7644798351 | 1.58521641 | 34.36346128 | 16.39213 | 36.36273 | 1.214635482 | 1.560656522 | 32.02117948 | 19.0739 | 32.25475 | 1.280439444 | 1.508593649 | 25.67429213 | 200 | 4.324195 | 38.77632 | 0.6359053176 | 1.588566602 | 29.08275443 | 97.14303 | 23 | 1.987411634 | 1.361727836 | 23.45014381 | 78.81764 | 23.87763 | 1.896623427 | 1.377991256 | 23.68909232
300 | 32.33373 | 48.01351 | 1.509655816 | 1.681363439 | 53.43402655 | 128.2813 | 28.824 | 2.108163309 | 1.459754201 | 28.65852827 | 150.1824 | 24.44378 | 2.176618925 | 1.388168407 | 24.40506496 | 300 | 26.67223 | 52 | 1.426059309 | 1.716003344 | 58.74526627 | 61.68415 | 42.14342 | 1.790173569 | 1.624729825 | 41.10254376 | 111.1275 | 35.83 | 2.045821672 | 1.554246808 | 38.72448172 | 300 | 22.35161 | 50.00993 | 1.349308793 | 1.699056268 | 46.02902839 | 141 | 26.28025 | 2.149219113 | 1.419629563 | 25.59303118 | 148.9905 | 24.68216 | 2.173158475 | 1.392383186 | 25.21762384
400 | 54.08582 | 62.03814 | 1.73308339 | 1.792658773 | 61.59577737 | 200 | 32.86 | 2.301029996 | 1.516667559 | 30.54837501 | 240.1704 | 24.82122 | 2.380519556 | 1.394823049 | 26.58463262 | 400 | 32 | 66.46 | 1.505149978 | 1.822560337 | 62.63438138 | 144.2229 | 44.01073 | 2.159034177 | 1.643558543 | 48.23497291 | 150 | 41 | 2.176091259 | 1.612783857 | 41.5302439 | 400 | 76.88081 | 57.47914 | 1.885817953 | 1.759510275 | 65.01089094 | 214.5 | 28 | 2.331427297 | 1.447158031 | 28.24138468 | 249.8546 | 26.88439 | 2.39768733 | 1.429500125 | 26.53095578
| AT | B (L.g¯¹) | bT (J.mol¯¹) | R² |  | AT | B (L.g¯¹) | bT (J.mol¯¹) | R² |  | AT | B (L.g¯¹) | bT (J.mol¯¹) | R² |  |  | AT | B (L.g¯¹) | bT (J.mol¯¹) | R² |  | AT | B (L.g¯¹) | bT (J.mol¯¹) | R² |  | AT | B (L.g¯¹) | bT (J.mol¯¹) | R² |  |  | AT | B (L.g¯¹) | bT (J.mol¯¹) | R² |  | AT | B (L.g¯¹) | bT (J.mol¯¹) | R² |  | AT | B (L.g¯¹) | bT (J.mol¯¹) | R²
| 7.827231964 | 9.7103 | 246.7152508 | 0.9326 |  | 41.13789218 | 3.3716 | 710.5466544 | 0.876 |  | 6.288373436 | 3.5667 | 671.6794516 | 0.8915 |  |  | 4.020118938 | 12.177 | 206.9794777 | 0.9078 |  | 31.96353878 | 5.4471 | 462.7029245 | 0.9746 |  | 2.065961545 | 6.3211 | 398.7263451 | 0.8764 |  |  | 6.132683206 | 9.7914 | 270.1451376 | 0.9015 |  | 1.487242282 | 4.8173 | 549.0833247 | 0.9868 |  | 1124.87927 | 2.0998 | 1259.690971 | 0.9872
| Temkin (15±2 ℃) | [15 empty] | Temkin (30±3 ℃) | [15 empty] | Temkin (45±3 ℃)
| Base |  |  |  |  | Ácido |  |  |  |  | In natura | [5 empty] | Base |  |  |  |  | Ácido |  |  |  |  | In natura | [5 empty] | Base |  |  |  |  | Ácido |  |  |  |  | In natura
Ci | Qe médio | Ln Ce | Qe Cal | T (K) |  | Qe médio | Ln Ce | Qe Cal |  |  | Qe médio | Ln Ce | Qe Cal |  |  | Ci | Qe médio | Ln Ce | Qe Cal | T (K) |  | Qe médio | Ln Ce | Qe Cal |  |  | Qe médio | Ln Ce | Qe Cal |  |  | Ci | Qe médio | Ln Ce | Qe Cal | T (K) |  | Qe médio | Ln Ce | Qe Cal |  |  | Qe médio | Ln Ce | Qe Cal
100 | 17.91 | 0.009950330853 | 20.0766207 | 288.15 |  | 17.42153 | 1.232640181 | 16.68796963 |  |  | 15.21653 | 2.671061401 | 16.0849747 |  |  | 100 | 17.9 | 0.04879016417 | 17.53611783 | 303.15 |  | 17.9 | 0.02955880224 | 19.03300975 |  |  | 16.9493 | 1.756377228 | 15.68879944 |  |  | 100 | 17.7493 | 0.5830076833 | 23.46646143 | 318.15 |  | 15.12714 | 2.701513188 | 14.92609948 |  |  | 17.42153 | 1.232640181 | 17.34029785
200 | 38.77632 | 1.464226105 | 34.19807475 |  |  | 24.08621 | 4.353816595 | 27.21132803 |  |  | 24.2054 | 4.346124604 | 22.05942263 |  |  | 200 | 38.47835 | 1.760279872 | 38.37692801 |  |  | 36.36273 | 2.796801555 | 34.10645775 |  |  | 32.25475 | 2.948320777 | 23.22319381 |  |  | 200 | 38.77632 | 1.464226105 | 32.09482348 |  |  | 23 | 4.576184402 | 23.95695312 |  |  | 23.87763 | 4.36713683 | 23.92211392
300 | 48.01351 | 3.476110977 | 53.73408042 | R |  | 28.824 | 4.854225409 | 28.89850639 |  |  | 24.44378 | 5.011850289 | 24.43386642 |  |  | 300 | 49.14581 | 3.283622906 | 56.92667613 | R |  | 42.14342 | 4.122026974 | 41.32509313 |  |  | 35.83 | 4.710678486 | 34.36323312 |  |  | 300 | 50.00993 | 3.106898312 | 48.17888413 | R |  | 26.28025 | 4.94875989 | 25.75176102 |  |  | 24.68216 | 5.00388231 | 25.25915207
400 | 62.03814 | 3.990571979 | 58.72965108 | 8.314 |  | 32.86 | 5.298317367 | 30.39580683 |  |  | 24.82122 | 5.481348842 | 26.10842692 |  |  | 400 | 66.46 | 3.465735903 | 59.14426609 | 8.314 |  | 44.01073 | 4.971359911 | 45.95149457 |  |  | 41 | 5.010635294 | 36.2592901 |  |  | 400 | 57.47914 | 4.342256307 | 60.2747684 | 8.314 |  | 28 | 5.368309738 | 27.7728585 |  |  | 26.88439 | 5.520879104 | 26.34474194
| Qd | ADKR | E | R² |  | Qd | ADKR | E | R² |  | Qd | ADKR | E | R² |  |  | Qd | ADKR | E | R² |  | Qd | ADKR | E | R² |  | Qd | ADKR | E | R² |  |  | Qd | ADKR | E | R² |  | Qd | ADKR | E | R² |  | Qd | ADKR | E | R²
| 50.59739031 | 4e-07 | 1118.033989 | 0.9147 |  | 28.3832732 | 1e-06 | 707.1067812 | 0.787 |  | 24.69004189 | 2e-05 | 158.113883 | 0.9995 |  |  | 52.42586099 | 4e-07 | 1118.033989 | 0.8776 |  | 40.80889205 | 3e-07 | 1290.994449 | 0.9645 |  | 37.3189037 | 5e-06 | 316.227766 | 0.9681 |  |  | 52.62545826 | 8e-07 | 790.569415 | 0.9833 |  | 25.88594093 | 2e-05 | 158.113883 | 0.9215 |  | 25.12843315 | 8e-07 | 790.569415 | 0.9314
| Durbinin-Kaganer Radushkevich (15±2 ℃) | [15 empty] | Durbinin-Kaganer Radushkevich (30±3 ℃) | [15 empty] | Durbinin-Kaganer Radushkevich (45±3 ℃)
| Base |  |  |  | 0.000894427191 | Ácido |  |  |  | 0.001414213562 | In natura |  |  |  | 0.00632455532 |  | Base |  |  |  | 0.000894427191 | Ácido |  |  |  | 0.0007745966692 | In natura |  |  |  | 0.00316227766 |  | Base |  |  |  | 0.001264911064 | Ácido |  |  |  | 0.00632455532 | In natura |  |  |  | 0.001264911064
Ci | ε^2 | Ln Qe | Qe médio | Qe Cal |  | ε^2 | Ln Qe | Qe médio | Qe Cal |  | ε^2 | Ln Qe | Qe médio | Qe Cal |  | Ci | ε^2 | Ln Qe | Qe médio | Qe Cal |  | ε^2 | Ln Qe | Qe médio | Qe Cal |  | ε^2 | Ln Qe | Qe médio | Qe Cal |  | Ci | ε^2 | Ln Qe | Qe médio | Qe Cal |  | ε^2 | Ln Qe | Qe médio | Qe Cal |  | ε^2 | Ln Qe | Qe médio | Qe Cal
100 | 2715280.196 | 2.885359216 | 17.91 | 17.07794597 |  | 375213.418 | 2.857707003 | 17.42153 | 19.50335656 |  | 25653.00885 | 2.72238218 | 15.21653 | 14.78095936 |  | 100 | 2840677.725 | 2.884800713 | 17.9 | 16.82942614 |  | 2921295.874 | 2.884800713 | 17.9 | 16.98806838 |  | 161005.9272 | 2.830226814 | 16.9493 | 16.68433682 |  | 100 | 1375131.035 | 2.876346345 | 17.7493 | 17.5156571 |  | 29485.62752 | 2.716490183 | 15.12714 | 14.35340864 |  | 457454.2062 | 2.857707003 | 17.42153 | 17.42727722
200 | 248130.3911 | 3.657809777 | 38.77632 | 45.81666289 |  | 935.779772 | 3.181639633 | 24.08621 | 28.35672514 |  | 950.1937556 | 3.186575883 | 24.2054 | 24.22526568 |  | 200 | 159848.2255 | 3.650095674 | 38.47835 | 49.17870526 |  | 22253.076 | 3.593544443 | 36.36273 | 40.5373624 |  | 16570.65409 | 3.473665248 | 32.25475 | 34.35153585 |  | 200 | 302516.6097 | 3.657809777 | 38.77632 | 41.31339214 |  | 733.1610759 | 3.135494216 | 23 | 25.50913896 |  | 1111.08227 | 3.172942125 | 23.87763 | 25.10610727
300 | 5319.02097 | 3.871482391 | 48.01351 | 50.48985331 |  | 345.7035638 | 3.361208263 | 28.824 | 28.3734627 |  | 252.512788 | 3.19637588 | 24.44378 | 24.5656652 |  | 300 | 8597.116659 | 3.951243719 | 52 | 52.24588613 |  | 1641.211845 | 3.741078675 | 42.14342 | 40.78880418 |  | 509.2938764 | 3.578785531 | 35.83 | 37.22399315 |  | 300 | 13389.96215 | 3.912221635 | 50.00993 | 52.06474448 |  | 349.1121919 | 3.268817869 | 26.28025 | 25.7058285 |  | 312.7883252 | 3.206080768 | 24.68216 | 25.12214604
400 | 1924.286302 | 4.127749368 | 62.03814 | 50.55845975 |  | 142.6192218 | 3.492256113 | 32.86 | 28.37922549 |  | 98.98303319 | 3.211698761 | 24.82122 | 24.64121233 |  | 400 | 6009.067883 | 4.196600263 | 66.46 | 52.30000009 |  | 302.9942131 | 3.784433401 | 44.01073 | 40.80518276 |  | 280.1789434 | 3.713572067 | 41 | 37.26666045 |  | 400 | 1167.400353 | 4.051422131 | 57.47914 | 52.57633322 |  | 151.216411 | 3.33220451 | 28 | 25.80777161 |  | 111.522969 | 3.291545678 | 26.88439 | 25.12619134
| Henry (15±2 ℃) | [15 empty] | Henry (30±3 ℃) | [15 empty] | Henry (45±3 ℃)
| Base |  |  |  | Ácido |  |  |  | In natura | [7 empty] | Base |  |  |  | Ácido |  |  |  | In natura | [7 empty] | Base |  |  |  | Ácido |  |  |  | In natura
Ci | Ce médio | Qe médio | 1/Ce | 1/Qe | Ce médio | Qe médio | 1/Ce | 1/Qe | Ce médio | Qe médio | 1/Ce | 1/Qe |  |  |  | Ci | Ce médio | Qe médio | 1/Ce | 1/Qe | Ce médio | Qe médio | 1/Ce | 1/Qe | Ce médio | Qe médio | 1/Ce | 1/Qe |  |  |  | Ci | Ce médio | Qe médio | 1/Ce | 1/Qe | Ce médio | Qe médio | 1/Ce | 1/Qe | Ce médio | Qe médio | 1/Ce | 1/Qe
50 | 2.530466 | 8.448131 | 0.395184136 | 0.1183693777 | 27.62007 | 5.05089 | 0.03620555411 | 0.1979849093 | 12.92473 | 6.994899 | 0.07737104825 | 0.1429613194 |  |  |  | 50 | 4.681004 | 6.601274 | 0.2136294028 | 0.1514859206 | 7.548387 | 6.197318 | 0.1324786325 | 0.1613601223 | 15.97133 | 5.075859 | 0.06261220826 | 0.1970109809 |  |  |  | 50 | 2.351254 | 7.230124 | 0.425304878 | 0.1383102238 | 9.519713 | 6.32651 | 0.1050451807 | 0.1580650376 | 5.577061 | 6.836149 | 0.1793059126 | 0.1462811858
75 | 2.351254 | 13.04231 | 0.425304878 | 0.07667354669 | 57.18996 | 5.612547 | 0.01748558536 | 0.1781722319 | 32.63799 | 8.833199 | 0.03063913903 | 0.1132092728 |  |  |  | 75 | 4.860215 | 10.77286 | 0.2057522124 | 0.09282587089 | 16.68817 | 9.218975 | 0.05992268041 | 0.1084719288 | 32.8172 | 7.046961 | 0.03047182176 | 0.1419051469 |  |  |  | 75 | 2.530466 | 11.01927 | 0.395184136 | 0.09075010429 | 21.34767 | 8.482349 | 0.04684351914 | 0.117891872 | 9.519713 | 11.2495 | 0.1050451807 | 0.08889282054
100 | 6.831541 | 14.56782 | 0.1463798531 | 0.06864445422 | 65 | 7 | 0.01538461538 | 0.1428571429 | 38.19355 | 10.49759 | 0.02618243243 | 0.09525995507 |  |  |  | 100 | 5.935484 | 13.9019 | 0.1684782609 | 0.07193262176 | 26.00717 | 11.20605 | 0.03845093716 | 0.08923749862 | 52.35125 | 7.793847 | 0.01910173901 | 0.1283063479 |  |  |  | 100 | 2.888889 | 14.14382 | 0.3461538462 | 0.07070225561 | 31.02509 | 10.45994 | 0.03223197782 | 0.09560287178 | 15.97133 | 12.4319 | 0.06261220826 | 0.08043822153
150 | 12.3871 | 19.07914 | 0.08072916667 | 0.0524132665 | 100.5591 | 7.168785 | 0.00994439692 | 0.1394936551 | 73.49821 | 10.73821 | 0.01360577392 | 0.09312540004 |  |  |  | 150 | 5.577061 | 18.30151 | 0.1793059126 | 0.05464030323 | 48.76703 | 12.40082 | 0.02050565927 | 0.08063981307 | 76.00717 | 8.901545 | 0.01315665378 | 0.1123400531 |  |  |  | 150 | 7.189964 | 19.50992 | 0.1390827517 | 0.0512559642 | 71.8853 | 10.99176 | 0.01391104906 | 0.09097725 | 53.24731 | 13.51697 | 0.01878029079 | 0.07398108976
250 | 48.76703 | 19.86755 | 0.02050565927 | 0.05033333333 | 138.552 | 7.859186 | 0.007217508278 | 0.1272396375 | 121.1685 | 10.12439 | 0.008252972845 | 0.09877135357 |  |  |  | 250 | 25.11111 | 24.51642 | 0.03982300885 | 0.04078898749 | 103.0681 | 14.34658 | 0.009702322993 | 0.06970304267 | 134.4301 | 10.19321 | 0.00743880979 | 0.0981045518 |  |  |  | 250 | 86.93907 | 26.89318 | 0.01150230871 | 0.03718415152 | 217.405 | 9.507214 | 0.004599709839 | 0.1051832885 | 167.2258 | 16.2467 | 0.005979938272 | 0.06155095584
350 | [15 empty] | 350 | [15 empty] | 350
| Qmax | Ki | Kn | R² | Qmax | Ki | Kn | R² | Qmax | Ki | Kn | R² |  |  |  |  | Qmax | Ki | Kn | R² | Qmax | Ki | Kn | R² | Qmax | Ki | Kn | R² |  |  |  |  | Qmax | Ki | Kn | R² | Qmax | Ki | Kn | R² | Qmax | Ki | Kn | R²
| 20.92050209 | 0.0469 | 13.81236674 | 0.008 | 9.285051068 | 0.0337 | 0.1839762611 | 0.3591 | 10.72961373 | 13.832 | -1.386205899 | 0.1551 |  |  |  |  | 37.03703704 | 0.0126 | 17.45238095 | 0.0544 | 9.285051068 | 1.7182 | 0.04970317774 | 0.0236 | 10.72961373 | 9e-05 | 1117.777778 | 1e-06 |  |  |  |  | 28.24858757 | 0.0954 | 3.262054507 | 0.3416 | 9.615384615 | 0.744 | -0.9172043011 | 0.3098 | 16.83501684 | 0.1057 | 0.6083254494 | 0.4002
| Kiselev (15±2 ℃) | [15 empty] | Kiselev (30±3 ℃) | [15 empty] | Kiselev (45±3 ℃)
| Base |  |  |  | Ácido |  |  |  | In natura | [7 empty] | Base |  |  |  | Ácido |  |  |  | In natura | [7 empty] | Base |  |  |  | Ácido |  |  |  | In natura
Ci | θ | 1/θ | 1/Ce(1-θ) |  | θ | 1/θ | 1/Ce(1-θ) |  | θ | 1/θ | 1/Ce(1-θ) |  |  |  |  | Ci | θ | 1/θ | 1/Ce(1-θ) |  | θ | 1/θ | 1/Ce(1-θ) |  | θ | 1/θ | 1/Ce(1-θ) |  |  |  |  | Ci | θ | 1/θ | 1/Ce(1-θ) |  | θ | 1/θ | 1/Ce(1-θ) |  | θ | 1/θ | 1/Ce(1-θ)
50 | 0.4038206581 | 2.476346814 | 0.6628611698 |  | 0.5439808539 | 1.838299993 | 0.07939481142 |  | 0.6519245933 | 1.533919736 | 0.2222824329 |  |  |  |  | 50 | 0.1782343857 | 5.610589651 | 0.2599639107 |  | 0.6674511548 | 1.498236976 | 0.3983734552 |  | 0.4730700774 | 2.113851727 | 0.1188245449 |  |  |  |  | 50 | 0.2559463721 | 3.907068468 | 0.5716051399 |  | 0.657957013 | 1.519856131 | 0.3071110496 |  | 0.4060672578 | 2.462646226 | 0.301895989
75 | 0.6234223153 | 1.604049094 | 1.129394798 |  | 0.6044712965 | 1.654338272 | 0.04420813257 |  | 0.8232541181 | 1.214691768 | 0.1733513602 |  |  |  |  | 75 | 0.2908671876 | 3.437995218 | 0.2901462304 |  | 0.9928836074 | 1.007167399 | 8.420373067 |  | 0.6567767418 | 1.522587413 | 0.08878134283 |  |  |  |  | 75 | 0.3900821963 | 2.563562268 | 0.6479301532 |  | 0.8821642938 | 1.133575692 | 0.3975324684 |  | 0.6682204439 | 1.49651213 | 0.3166113728
100 | 0.6963417591 | 1.436076448 | 0.482054604 |  | 0.7539 | 1.326435867 | 0.06251367487 |  | 0.9783754352 | 1.022102522 | 1.210772685 |  |  |  |  | 100 | 0.375351257 | 2.664171176 | 0.2697168013 |  | 1.20689174 | 0.8285747318 | -0.1858505183 |  | 0.7263865082 | 1.376677552 | 0.06981285493 |  |  |  |  | 100 | 0.5006912396 | 1.997238859 | 0.6932661183 |  | 1.087833431 | 0.9192583825 | -0.3669670825 |  | 0.7384549144 | 1.354178814 | 0.2393935567
150 | 0.911982847 | 1.096511851 | 0.9171981128 |  | 0.7720781274 | 1.295205711 | 0.04363072664 |  | 1.00080107 | 0.9991995712 | -16.98450064 |  |  |  |  | 150 | 0.4941407423 | 2.023714934 | 0.3544581025 |  | 1.335568572 | 0.7487447824 | -0.06110721017 |  | 0.8296239629 | 1.205365376 | 0.0772212689 |  |  |  |  | 150 | 0.690651333 | 1.447908593 | 0.4495986781 |  | 1.143142929 | 0.87478125 | -0.09718292898 |  | 0.8029078808 | 1.245472892 | 0.09528686825
250 | 0.9496688742 | 1.052998605 | 0.4074150723 |  | 0.8464343513 | 1.181426532 | 0.04699949721 |  | 0.943593427 | 1.059778472 | 0.146312254 |  |  |  |  | 250 | 0.6619433739 | 1.51070324 | 0.1177998175 |  | 1.545126237 | 0.6471963108 | -0.01779830495 |  | 0.9500068885 | 1.052623946 | 0.1487966955 |  |  |  |  | 250 | 0.952018496 | 1.05039976 | 0.2397238049 |  | 0.9887502232 | 1.011377774 | 0.408871208 |  | 0.9650540627 | 1.036211378 | 0.1711196991
350 | [15 empty] | 350 | [15 empty] | 350
| Qmax | KE | R² |  | Qmax | KE | R² |  | Qmax | KE | R² | [5 empty] | Qmax | KE | R² |  | Qmax | KE | R² |  | Qmax | KE | R² | [5 empty] | Qmax | KE | R² |  | Qmax | KE | R² |  | Qmax | KE | R²
| 0.4968944099 | 176422.1533 | 0.4962 |  | 0.3314660744 | 6747523.995 | 0.5728 |  | 0.474608448 | 27.70117414 | 0.7606 | [5 empty] | 21.78649237 | 1.035043402 | 0.0024 |  | 0.508001016 | 1170.449743 | 0.853 |  | 0.4922955743 | 97.80924087 | 0.9538 | [5 empty] | 0.6473748948 | 1959.53167 | 0.4803 |  | 0.3705899792 | 159718.1279 | 0.3133 |  | 0.37515006 | 1010208.719 | 0.6147
| Elovich (15±2 ℃) | [15 empty] | Elovich (30±3 ℃) | [15 empty] | Elovich (45±3 ℃)
| Base |  |  |  | Ácido |  |  |  | In natura | [7 empty] | Base |  |  |  | Ácido |  |  |  | In natura | [7 empty] | Base |  |  |  | Ácido |  |  |  | In natura
Ci | Ce médio | Qe médio | ln Qe | ln Qe/Ce | Ce médio | Qe médio | ln Qe | ln Qe/Ce | Ce médio | Qe médio | ln Qe | ln Qe/Ce |  |  |  | Ci | Ce médio | Qe médio | ln Qe | ln Qe/Ce | Ce médio | Qe médio | ln Qe | ln Qe/Ce | Ce médio | Qe médio | ln Qe | ln Qe/Ce |  |  |  | Ci | Ce médio | Qe médio | ln Qe | ln Qe/Ce | Ce médio | Qe médio | ln Qe | ln Qe/Ce | Ce médio | Qe médio | ln Qe | ln Qe/Ce
50 | 2.530466 | 8.448131 | 2.133945224 | 1.205541769 | 27.62007 | 5.05089 | 1.619564467 | -1.698978276 | 12.92473 | 6.994899 | 1.945181179 | -0.6139614429 |  |  |  | 50 | 4.681004 | 6.601274 | 1.887262592 | 0.3437500638 | 7.548387 | 6.197318 | 1.824116627 | -0.1972172837 | 15.97133 | 5.075859 | 1.624495811 | -1.146299189 |  |  |  | 50 | 2.351254 | 7.230124 | 1.978256118 | 1.123307111 | 9.519713 | 6.32651 | 1.8447487 | -0.4086160285 | 5.577061 | 6.836149 | 1.922224579 | 0.2035626561
75 | 2.351254 | 13.04231 | 2.568198523 | 1.713249516 | 57.18996 | 5.612547 | 1.725004602 | -2.32137383 | 32.63799 | 8.833199 | 2.178517202 | -1.306959832 |  |  |  | 75 | 4.860215 | 10.77286 | 2.377029897 | 0.7959472103 | 16.68817 | 9.218975 | 2.22126386 | -0.5934363476 | 32.8172 | 7.046961 | 1.952596424 | -1.538356475 |  |  |  | 75 | 2.530466 | 11.01927 | 2.399645657 | 1.471242201 | 21.34767 | 8.482349 | 2.137987414 | -0.9229551983 | 9.519713 | 11.2495 | 2.420323899 | 0.1669591697
100 | 6.831541 | 14.56782 | 2.678814933 | 0.7572646311 | 65 | 7 | 1.945910149 | -2.228477121 | 38.19355 | 10.49759 | 2.351145755 | -1.291520856 |  |  |  | 100 | 5.935484 | 13.9019 | 2.632025407 | 0.8510768538 | 26.00717 | 11.20605 | 2.41645394 | -0.8419182704 | 52.35125 | 7.793847 | 2.053334532 | -1.904641368 |  |  |  | 100 | 2.888889 | 14.14382 | 2.649277803 | 1.588405842 | 31.02509 | 10.45994 | 2.34755242 | -1.087243799 | 15.97133 | 12.4319 | 2.520265824 | -0.2505291762
150 | 12.3871 | 19.07914 | 2.948595542 | 0.4319401941 | 100.5591 | 7.168785 | 1.969736162 | -2.641009848 | 73.49821 | 10.73821 | 2.373808307 | -1.923452717 |  |  |  | 150 | 5.577061 | 18.30151 | 2.906983514 | 1.188321591 | 48.76703 | 12.40082 | 2.517762793 | -1.369291576 | 76.00717 | 8.901545 | 2.18622482 | -2.144602838 |  |  |  | 150 | 7.189964 | 19.50992 | 2.970923293 | 0.9982371064 | 71.8853 | 10.99176 | 2.397145804 | -1.877926054 | 53.24731 | 13.51697 | 2.603945762 | -1.371001559
250 | 48.76703 | 19.86755 | 2.989087731 | -0.8979666382 | 138.552 | 7.859186 | 2.061683061 | -2.869562438 | 121.1685 | 10.12439 | 2.31494766 | -2.482234139 |  |  |  | 250 | 25.11111 | 24.51642 | 3.199343148 | -0.02396727355 | 103.0681 | 14.34658 | 2.663511308 | -1.97187863 | 134.4301 | 10.19321 | 2.321721514 | -2.579322903 |  |  |  | 250 | 86.93907 | 26.89318 | 3.291872643 | -1.173334864 | 217.405 | 9.507214 | 2.252050846 | -3.12971121 | 167.2258 | 16.2467 | 2.787889897 | -2.331455137
350 | [15 empty] | 350 | [15 empty] | 350
| nH | KH | R² |  | nH | KH | R² |  | nH | KH | R² | [5 empty] | nH | KH | R² |  | nH | KH | R² |  | nH | KH | R² | [5 empty] | nH | KH | R² |  | nH | KH | R² |  | nH | KH | R²
| 0.0821 | 0.1126015272 | 0.6703 |  | 0.4982 | 0.1413947012 | 0.7752 |  | 0.1098 | 0.1336808548 | 0.1837 | [5 empty] | 0.0559 | 0.08495785236 | 0.2809 |  | -0.0476 | 0.132483125 | 0.2418 |  | 0.2766 | 0.1349163935 | 0.9584 | [5 empty] | 0.1219 | 0.09894412323 | 0.9209 |  | 0.1949 | 0.1386364832 | 0.5501 |  | 0.302 | 0.1312961264 | 0.89
| Flory-Huggins (15±2 ℃) | [15 empty] | Flory-Huggins (30±3 ℃) | [15 empty] | Flory-Huggins (45±3 ℃)
| Base |  |  |  | Ácido |  |  |  | In natura | [7 empty] | Base |  |  |  | Ácido |  |  |  | In natura | [7 empty] | Base |  |  |  | Ácido |  |  |  | In natura
Ci | θ | Ci | log (1-θ) | log (θ/Ci) | θ | Ci | log (1-θ) | log (θ/Ci) | θ | Ci | log (1-θ) | log (θ/Ci) |  |  |  | Ci | θ | Ci | log (1-θ) | log (θ/Ci) | θ | Ci | log (1-θ) | log (θ/Ci) | θ | Ci | log (1-θ) | log (θ/Ci) |  |  |  | Ci | θ | Ci | log (1-θ) | log (θ/Ci) | θ | Ci | log (1-θ) | log (θ/Ci) | θ | Ci | log (1-θ) | log (θ/Ci)
50 | 0.4038207 | 66.50896 | -0.2246230767 | -2.216691628 | 0.5439809 | 66.50896 | -0.3410169229 | -2.087296546 | 0.6519246 | 66.50896 | -0.4583266607 | -2.008682796 |  |  |  | 50 | 0.1782344 | 54.32258 | -0.08525203519 | -2.4839889 | 0.6674511548 | 54.32258 | -0.478144556 | -1.910560905 | 0.4730700774 | 54.32258 | -0.2782471386 | -2.060054914 |  |  |  | 50 | 0.2559464 | 57.18996 | -0.1283957614 | -2.349170846 | 0.657957 | 57.18996 | -0.4659193096 | -1.939122304 | 0.4060673 | 57.18996 | -0.2262627323 | -2.148721852
75 | 0.6234223 | 100.5591 | -0.4241454191 | -2.207639206 | 0.6044713 | 100.5591 | -0.4028219943 | -2.221045867 | 0.8232541 | 100.5591 | -0.7526506963 | -2.086887638 |  |  |  | 75 | 0.2908672 | 86.22222 | -0.1492724188 | -2.47192448 | 0.9928836074 | 86.22222 | -2.147740102 | -1.938720871 | 0.6567767418 | 86.22222 | -0.4644232903 | -2.118201447 |  |  |  | 75 | 0.3900822 | 85.8638 | -0.2147286893 | -2.342653972 | 0.8821643 | 85.8638 | -0.9287230912 | -1.988260626 | 0.6682204 | 85.8638 | -0.4791503782 | -2.108890343
100 | 0.6963418 | 118.4803 | -0.5176149281 | -2.230823656 | 0.7539 | 118.4803 | -0.6088883863 | -2.196332353 | 0.9783754 | 118.4803 | -1.665052623 | -2.083140557 |  |  |  | 100 | 0.3753513 | 111.3118 | -0.2043641297 | -2.47210344 | 1.20689174 | 111.3118 | #NUM! | -1.964873 | 0.7263865082 | 111.3118 | -0.5628624915 | -2.185373546 |  |  |  | 100 | 0.5006912 | 110.2366 | -0.3016308141 | -2.342755656 | 1.087833 | 110.2366 | #NUM! | -2.005763248 | 0.7384549 | 110.2366 | -0.582453436 | -2.174001664
150 | 0.9119828 | 155.7563 | -1.055432683 | -2.232458875 | 0.7720781 | 155.7563 | -0.6422139956 | -2.304784296 | 1.000801 | 155.7563 |  | -2.192097784 |  |  |  | 150 | 0.4941407 | 143.5699 | -0.2959702976 | -2.463212712 | 1.335568572 | 143.5699 | #NUM! | -2.031397184 | 0.8296239629 | 143.5699 | -0.7685914875 | -2.238182087 |  |  |  | 150 | 0.6906513 | 154.681 | -0.5095517511 | -2.350178127 | 1.143143 | 154.681 | #NUM! | -2.131336447 | 0.8029079 | 154.681 | -0.7053307409 | -2.28477126
250 | 0.9496689 | 198.767 | -1.298163355 | -2.320772134 | 0.8464344 | 198.767 | -0.8137059213 | -2.370751058 | 0.9435934 | 198.767 | -1.248670285 | -2.323559431 |  |  |  | 250 | 0.6619434 | 211.3118 | -0.4710105473 | -2.504102968 | 1.545126237 | 211.3118 | #NUM! | -2.13595984 | 0.9500068885 | 211.3118 | -1.301089833 | -2.347197053 |  |  |  | 250 | 0.9520185 | 289.448 | -1.318926143 | -2.48292521 | 0.9887502 | 289.448 | -1.948856093 | -2.466484002 | 0.9650541 | 289.448 | -1.456603307 | -2.477018953
350 | [15 empty] | 350 | [15 empty] | 350
| Qmax | KJ | R² | Qmax | KJ | R² | Qmax | KJ | R² | [7 empty] | Qmax | KJ | R² | Qmax | KJ | R² | Qmax | KJ | R² | [7 empty] | Qmax | KJ | R² | Qmax | KJ | R² | Qmax | KJ | R²
| -12.09388557 | -0.0117 | 0.4411 | -4.765488261 | -0.0039 | 0.8161 | -8.039766175 | -0.0027 | 0.4086 | [7 empty] | 9.349286217 | -0.0396 | 0.4888 | 7.76091314 | -0.0069 | 0.6629 | 5.502486054 | -0.0052 | 0.8124 | [7 empty] | 11.65692006 | -0.0099 | 0.5311 | 8.428341375 | -0.0009 | 0.1269 | 9.791356434 | -0.0034 | 0.4973
| Javanovic (15±2 ℃) | [15 empty] | Javanovic (30±3 ℃) | [15 empty] | Javanovic (45±3 ℃)
| Base |  |  | Ácido |  |  | In natura | [9 empty] | Base |  |  | Ácido |  |  | In natura | [9 empty] | Base |  |  | Ácido |  |  | In natura
Ci | Ce médio | Qe médio | ln Qe | Ce médio | Qe médio | ln Qe | Ce médio | Qe médio | ln Qe | [6 empty] | Ci | Ce médio | Qe médio | ln Qe | Ce médio | Qe médio | ln Qe | Ce médio | Qe médio | ln Qe | [6 empty] | Ci | Ce médio | Qe médio | ln Qe | Ce médio | Qe médio | ln Qe | Ce médio | Qe médio | ln Qe
50 | 2.530466 | 8.448131 | 2.133945224 | 27.62007 | 5.05089 | 1.619564467 | 12.92473 | 6.994899 | 1.945181179 | [6 empty] | 50 | 4.681004 | 6.601274 | 1.887262592 | 7.548387 | 6.197318 | 1.824116627 | 15.97133 | 5.075859 | 1.624495811 | [6 empty] | 50 | 2.351254 | 7.230124 | 1.978256118 | 9.519713 | 6.32651 | 1.8447487 | 5.577061 | 6.836149 | 1.922224579
75 | 2.351254 | 13.04231 | 2.568198523 | 57.18996 | 5.612547 | 1.725004602 | 32.63799 | 8.833199 | 2.178517202 | [6 empty] | 75 | 4.860215 | 10.77286 | 2.377029897 | 16.68817 | 9.218975 | 2.22126386 | 32.8172 | 7.046961 | 1.952596424 | [6 empty] | 75 | 2.530466 | 11.01927 | 2.399645657 | 21.34767 | 8.482349 | 2.137987414 | 9.519713 | 11.2495 | 2.420323899
100 | 6.831541 | 14.56782 | 2.678814933 | 65 | 7 | 1.945910149 | 38.19355 | 10.49759 | 2.351145755 | [6 empty] | 100 | 5.935484 | 13.9019 | 2.632025407 | 26.00717 | 11.20605 | 2.41645394 | 52.35125 | 7.793847 | 2.053334532 | [6 empty] | 100 | 2.888889 | 14.14382 | 2.649277803 | 31.02509 | 10.45994 | 2.34755242 | 15.97133 | 12.4319 | 2.520265824
150 | 12.3871 | 19.07914 | 2.948595542 | 100.5591 | 7.168785 | 1.969736162 | 73.49821 | 10.73821 | 2.373808307 | [6 empty] | 150 | 5.577061 | 18.30151 | 2.906983514 | 48.76703 | 12.40082 | 2.517762793 | 76.00717 | 8.901545 | 2.18622482 | [6 empty] | 150 | 7.189964 | 19.50992 | 2.970923293 | 71.8853 | 10.99176 | 2.397145804 | 53.24731 | 13.51697 | 2.603945762
250 | 48.76703 | 19.86755 | 2.989087731 | 138.552 | 7.859186 | 2.061683061 | 121.1685 | 10.12439 | 2.31494766 | [6 empty] | 250 | 25.11111 | 24.51642 | 3.199343148 | 103.0681 | 14.34658 | 2.663511308 | 134.4301 | 10.19321 | 2.321721514 | [6 empty] | 250 | 86.93907 | 26.89318 | 3.291872643 | 217.405 | 9.507214 | 2.252050846 | 167.2258 | 16.2467 | 2.787889897
350 | [15 empty] | 350 | [15 empty] | 350
| 1/AH–J | AHJ | BHJ | R² |  | 1/AH–J | AHJ | BHJ | R² |  | 1/AH–J | AHJ | BHJ | R² |  |  | 1/AH–J | AHJ | BHJ | R² |  | 1/AH–J | AHJ | BHJ | R² |  | 1/AH–J | AHJ | BHJ | R² |  |  | 1/AH–J | AHJ | BHJ | R² |  | 1/AH–J | AHJ | BHJ | R² |  | 1/AH–J | AHJ | BHJ | R²
| 0.0015 | 666.6666667 | 1.666666667 | 0.758 |  | 0.0013 | 769.2307692 | 3.076923077 | 0.9874 |  | 0.0023 | 434.7826087 | 2.913043478 | 0.8737 |  |  | 0.0018 | 555.5555556 | 1.555555556 | 0.8704 |  | 0.0013 | 769.2307692 | 2.230769231 | 0.8846 |  | 0.0018 | 555.5555556 | 2.333333333 | 0.74 |  |  | 0.0015 | 666.6666667 | 1.8 | 0.6155 |  | -0.0028 | 357.1428571 | 2.714285714 | 0.9866 |  | 0.001 | 1000 | 3.8 | 0.992
| Harkin-Jura (15±2 ℃) | [15 empty] | Harkin-Jura (30±3 ℃) | [15 empty] | Harkin-Jura (45±3 ℃)
| Base |  |  |  |  | Ácido |  |  |  |  | In natura | [5 empty] | Base |  |  |  |  | Ácido |  |  |  |  | In natura | [5 empty] | Base |  |  |  |  | Ácido |  |  |  |  | In natura
Ci | Ce médio | Qe médio | log Ce | 1/Qe² | Qe Cal | Ce médio | Qe médio | log Ce | 1/Qe² | Qe Cal | Ce médio | Qe médio | log Ce | 1/Qe² | Qe Cal | Ci | Ce médio | Qe médio | log Ce | 1/Qe² | Qe Cal | Ce médio | Qe médio | log Ce | 1/Qe² | Qe Cal | Ce médio | Qe médio | log Ce | 1/Qe² | Qe Cal | Ci | Ce médio | Qe médio | log Ce | 1/Qe² | Qe Cal | Ce médio | Qe médio | log Ce | 1/Qe² | Qe Cal | Ce médio | Qe médio | log Ce | 1/Qe² | Qe Cal
100 | 1.01 | 17.91 | 0.004321373783 | 0.003117516985 | 20.02597877 | 3.430274 | 17.42153 | 0.5353288288 | 0.00329478618 | 17.39703409 | 14.4553 | 15.21653 | 1.160027227 | 0.004318857583 | 15.74864201 | 100 | 1.05 | 17.9 | 0.02118929907 | 0.003121001217 | 19.02826662 | 1.03 | 17.9 | 0.01283722471 | 0.003121001217 | 18.62319582 | 5.791418 | 16.9493 | 0.7627849382 | 0.003480937489 | 18.80780381 | 100 | 1.791418 | 17.7493 | 0.2531970198 | 0.003174222083 | 20.76045513 | 14.90226 | 15.12714 | 1.17325227 | 0.004370052023 | 15.22351545 | 3.430274 | 17.42153 | 0.5353288288 | 0.00329478618 | 17.50170172
200 | 4.324195 | 38.77632 | 0.6359053176 | 0.0006650691388 | 25.43169508 | 77.77473 | 24.08621 | 1.890838522 | 0.001723704946 | 25.46657254 | 77.17878 | 24.2054 | 1.887497933 | 0.001706771394 | 20.59010711 | 200 | 5.814064 | 38.47835 | 0.7644798351 | 0.000675409525 | 26.50053976 | 16.39213 | 36.36273 | 1.214635482 | 0.0007562875585 | 27.51394634 | 19.0739 | 32.25475 | 1.280439444 | 0.0009611976521 | 22.9705527 | 200 | 4.324195 | 38.77632 | 0.6359053176 | 0.0006650691388 | 23.93096534 | 97.14303 | 23 | 1.987411634 | 0.001890359168 | 22.16620743 | 78.81764 | 23.87763 | 1.896623427 | 0.001753951124 | 22.92121528
300 | 32.33373 | 48.01351 | 1.509655816 | 0.0004337835929 | 65.16126954 | 128.2813 | 28.824 | 2.108163309 | 0.001203626103 | 28.17865609 | 150.1824 | 24.44378 | 2.176618925 | 0.001673644391 | 24.29807968 | 300 | 26.67223 | 52 | 1.426059309 | 0.0003698224852 | 65.49907347 | 61.68415 | 42.14342 | 1.790173569 | 0.000563041427 | 41.78382708 | 111.1275 | 35.83 | 2.045821672 | 0.0007789442641 | 43.95780677 | 300 | 22.35161 | 50.00993 | 1.349308793 | 0.000399841128 | 38.46049131 | 141 | 26.28025 | 2.149219113 | 0.001447907689 | 25.14034104 | 148.9905 | 24.68216 | 2.173158475 | 0.001641472562 | 24.79290267
400 | 54.08582 | 62.03814 | 1.73308339 | 0.0002598259082 | 101 | 200 | 32.86 | 2.301029996 | 0.000926114922 | 31.48671725 | 240.1704 | 24.82122 | 2.380519556 | 0.00162313223 | 28.57370264 | 400 | 32 | 66.46 | 1.505149978 | 0.0002264015137 | 104.9843228 | 144.2229 | 44.01073 | 2.159034177 | 0.0005162771616 | 103.552982 | 150 | 41 | 2.176091259 | 0.0005948839976 | 59.44007727 | 400 | 76.88081 | 57.47914 | 1.885817953 | 0.0003026770197 | #NUM! | 214.5 | 28 | 2.331427297 | 0.001275510204 | 30.54231024 | 249.8546 | 26.88439 | 2.39768733 | 0.001383565582 | 26.70407697
#NUM!
| #NUM! | Hill (15±2 ℃) | [15 empty] | Hill (30±3 ℃) | [15 empty] | Hill (45±3 ℃)
| #NUM! | Base |  |  | Ácido |  |  | In natura | [9 empty] | Base |  |  | Ácido |  |  | In natura | [9 empty] | Base |  |  | Ácido |  |  | In natura
| #NUM! | Qe médio | log Ci | log (Qe/1-Qe) | Qe médio | log Ci | log (Qe/1-Qe) | Qe médio | log Ci | log (Qe/1-Qe) | [6 empty] | Ci | Qe médio | log Ci | log (Qe/1-Qe) | Qe médio | log Ci | log (Qe/1-Qe) | Qe médio | log Ci | log (Qe/1-Qe) | [6 empty] | Ci | Qe médio | log Ci | log (Qe/1-Qe) | Qe médio | log Ci | log (Qe/1-Qe) | Qe médio | log Ci | log (Qe/1-Qe)
| #NUM! | 8.448131 | #NUM! | #NUM! | 5.05089 | #NUM! | #NUM! | 6.994899 | #NUM! | #NUM! | [6 empty] | 54.32258 | 6.601274 | 1.734980393 | #NUM! | 6.197318 | 1.734980393 | #NUM! | 5.075859 | 1.734980393 | #NUM! | [6 empty] | 57.18996 | 7.230124 | 1.757319824 | #NUM! | 6.32651 | 1.757319824 | #NUM! | 6.836149 | 1.757319824 | #NUM!
| #NUM! | 13.04231 | #NUM! | #NUM! | 5.612547 | #NUM! | #NUM! | 8.833199 | #NUM! | #NUM! | [6 empty] | 86.22222 | 10.77286 | 1.935619212 | #NUM! | 9.218975 | 1.935619212 | #NUM! | 7.046961 | 1.935619212 | #NUM! | [6 empty] | 85.8638 | 11.01927 | 1.933810101 | #NUM! | 8.482349 | 1.933810101 | #NUM! | 11.2495 | 1.933810101 | #NUM!
| #NUM! | 14.56782 | #NUM! | #NUM! | 7 | #NUM! | #NUM! | 10.49759 | #NUM! | #NUM! | [6 empty] | 111.3118 | 13.9019 | 2.046541315 | #NUM! | 11.20605 | 2.046541315 | #NUM! | 7.793847 | 2.046541315 | #NUM! | [6 empty] | 110.2366 | 14.14382 | 2.042325649 | #NUM! | 10.45994 | 2.042325649 | #NUM! | 12.4319 | 2.042325649 | #NUM!
| #NUM! | 19.07914 | #NUM! | #NUM! | 7.168785 | #NUM! | #NUM! | 10.73821 | #NUM! | #NUM! | [6 empty] | 143.5699 | 18.30151 | 2.157063375 | #NUM! | 12.40082 | 2.157063375 | #NUM! | 8.901545 | 2.157063375 | #NUM! | [6 empty] | 154.681 | 19.50992 | 2.189436981 | #NUM! | 10.99176 | 2.189436981 | #NUM! | 13.51697 | 2.189436981 | #NUM!
| #NUM! | 19.86755 | #NUM! | #NUM! | 7.859186 | #NUM! | #NUM! | 10.12439 | #NUM! | #NUM! | [6 empty] | 211.3118 | 24.51642 | 2.324923807 | #NUM! | 14.34658 | 2.324923807 | #NUM! | 10.19321 | 2.324923807 | #NUM! | [6 empty] | 289.448 | 26.89318 | 2.461570596 | #NUM! | 9.507214 | 2.461570596 | #NUM! | 16.2467 | 2.461570596 | #NUM!
#NUM!
#NUM!
| AR-P |  | β | R² |  | AR-P |  | β | R² |  | AR-P |  | β | R² |  |  | AR-P |  | β | R² | AR-P |  | β | R² | AR-P |  | β | R² |  |  |  |  | AR-P |  | β | R² | AR-P |  | β | R² | AR-P |  | β | R²
| 13.0253831 |  | 0.0509 | 0.9013 |  | 2.753574814 |  | 0.0168 | 0.7813 |  | 1.109711421 |  | 0.0099 | 0.9117 |  |  | 6.294020149 |  | 0.6195 | 0.8835 | 2.485813574 |  | 0.5836 | 0.985 | 1.141222436 |  | 0.4737 | 0.8848 |  |  |  |  | 7.560217805 |  | 0.6109 | 0.8633 | 4.470051814 |  | 0.6691 | 0.9847 | 4.158273649 |  | 0.6895 | 0.98
| Redlich Peterson (15±2 ℃) | [15 empty] | Redlich Peterson (30±3 ℃) | [15 empty] | Redlich Peterson (45±3 ℃)
| Base |  |  |  |  | Ácido |  |  |  |  | In natura | [5 empty] | Base |  |  |  | Ácido |  |  |  | In natura | [7 empty] | Base |  |  |  | Ácido |  |  |  | In natura
Ci | Ce médio | Qe médio | ln Ce | ln (Ce/Qe) | Qe Cal | Ce médio | Qe médio | ln Ce | ln (Ce/Qe) | Qe Cal | Ce médio | Qe médio | ln Ce | ln (Ce/Qe) | Qe Cal | Ci | Ce médio | Qe médio | ln Ce | ln (Ce/Qe) | Ce médio | Qe médio | ln Ce | ln (Ce/Qe) | Ce médio | Qe médio | ln Ce | ln (Ce/Qe) |  |  |  | Ci | Ce médio | Qe médio | ln Ce | ln (Ce/Qe) | Ce médio | Qe médio | ln Ce | ln (Ce/Qe) | Ce médio | Qe médio | ln Ce | ln (Ce/Qe)
100 | 1.01 | 17.91 | 0.009950330853 | -2.875408885 |  | 3.430274 | 17.42153 | 1.232640181 | -1.625066822 |  | 14.4553 | 15.21653 | 2.671061401 | -0.05132077862 |  | 100 | 1.05 | 17.9 | 0.04879016417 | -2.836010549 | 7.548387 | 5.624601 | 2.021333911 | 0.294183878 | 12.92473 | 4.907357 | 2.559142622 | 0.9684071243 |  |  |  | 50 | 1.851416 | 6.347876 | 0.6159506278 | -1.232169677 | 4.52 | 6.035833 | 1.508511994 | -0.289201843 | 5.577061 | 5.883836 | 1.718661923 | -0.0535469341
200 | 4.324195 | 38.77632 | 1.464226105 | -2.193583672 |  | 77.77473 | 24.08621 | 4.353816595 | 1.172176962 |  | 77.17878 | 24.2054 | 4.346124604 | 1.159548721 |  | 200 | 5.814064 | 38.47835 | 1.760279872 | -1.889815801 | 16.68817 | 7.731108 | 2.814700208 | 0.7694479572 | 32.63799 | 5.590433 | 3.485477034 | 1.764420308 |  |  |  | 75 | 2.530466 | 9.582734 | 0.9284034557 | -1.331559506 | 6.845 | 8.962823 | 1.923518459 | -0.2695668064 | 9.519713 | 9.646272 | 2.253364729 | -0.01320677193
300 | 32.33373 | 48.01351 | 3.476110977 | -0.3953714137 |  | 128.2813 | 28.824 | 4.854225409 | 1.493017146 |  | 150.1824 | 24.44378 | 5.011850289 | 1.815474409 |  | 300 | 26.67223 | 52 | 3.283622906 | -0.6676208127 | 26.00717 | 9.720093 | 3.25837221 | 0.9841770213 | 38.19355 | 8.169428 | 3.642666611 | 1.542267766 |  |  |  | 100 | 2.888889 | 12.79509 | 1.060871961 | -1.488189746 | 12.025 | 11.61829 | 2.486987816 | 0.03440721076 | 15.97133 | 11.08188 | 2.770795 | 0.365483975
400 | 54.08582 | 62.03814 | 3.990571979 | -0.137177389 |  | 200 | 32.86 | 5.298317367 | 1.806061254 |  | 240.1704 | 24.82122 | 5.481348842 | 2.269650082 |  | 400 | 32 | 66.46 | 3.465735903 | -0.7308643601 | 48.76703 | 13.24191 | 3.887054369 | 1.303667396 | 73.49821 | 10.07929 | 4.297261023 | 1.986778448 |  |  |  | 150 | 7.189964 | 18.89073 | 1.972686187 | -0.9659851929 | 31.885 | 15.68069 | 3.46213568 | 0.7097059468 | 53.24731 | 12.89325 | 3.974947321 | 1.41824362
[32 empty] | 250 | 9.5 | 31.93896 | 2.251291799 | -1.212534782 | 120 | 21.45739 | 4.787491743 | 1.721422562 | 103.29 | 19.50391 | 4.637540566 | 1.666925614
[32 empty] | 350 | 96.5 | 33.57616 | 4.569543008 | 1.055726749 | 177.5 | 22.76412 | 5.178970609 | 2.05378484 | 200 | 19.94076 | 5.298317367 | 2.305551716
| Hill-de Boer (15±2 ℃) | [15 empty] | Hill-de Boer (45±3 ℃) | [15 empty] | Hill-de Boer (45±3 ℃)
| Base |  |  | Ácido |  |  | In natura | [9 empty] | Base |  |  | Ácido |  |  | In natura | [9 empty] | Base |  |  | Ácido |  |  | In natura
Ci | θ | Ce médio | ln Ce(1-θ)/θ-θ/1-θ | θ | Ce médio | ln Ce(1-θ)/θ-θ/1-θ | θ | Ce médio | ln Ce(1-θ)/θ-θ/1-θ | [6 empty] | Ci | θ | Ce médio |  | θ | Ce médio |  | θ | Ce médio | [7 empty] | Ci | θ | Ce médio |  | θ | Ce médio |  | θ | Ce médio
50 | 0.4038207 | 2.530466 | #NAME? | 0.5439809 | 27.62007 |  | 0.6519246 | 12.92473 | [7 empty] | 50 | 0.1782344 |  |  | 0.6674512 |  |  | 0.4730701 | [8 empty] | 50 | 0.2559464 | 2.351254 |  | 0.657957 | 9.519713 |  | 0.4060673 | 5.577061
75 | 0.6234223 | 2.351254 |  | 0.6044713 | 57.18996 |  | 0.8232541 | 32.63799 | [7 empty] | 75 | 0.2908672 |  |  | 0.9928836 |  |  | 0.6567767 | [8 empty] | 75 | 0.3900822 | 2.530466 |  | 0.8821643 | 21.34767 |  | 0.6682204 | 9.519713
100 | 0.6963418 | 6.831541 |  | 0.7539 | 65 |  | 0.9783754 | 38.19355 | [7 empty] | 100 | 0.3753513 |  |  | 1.206892 |  |  | 0.7263865 | [8 empty] | 100 | 0.5006912 | 2.888889 |  | 1.087833 | 31.02509 |  | 0.7384549 | 15.97133
150 | 0.9119828 | 12.3871 |  | 0.7720781 | 100.5591 |  | 1.000801 | 73.49821 | [7 empty] | 150 | 0.4941407 |  |  | 1.335569 |  |  | 0.829624 | [8 empty] | 150 | 0.6906513 | 7.189964 |  | 1.143143 | 71.8853 |  | 0.8029079 | 53.24731
250 | 0.9496689 | 48.76703 |  | 0.8464344 | 138.552 |  | 0.9435934 | 121.1685 | [7 empty] | 250 | 0.6619434 |  |  | 1.545126 |  |  | 0.9500069 | [8 empty] | 250 | 0.9520185 | 86.93907 |  | 0.9887502 | 217.405 |  | 0.9650541 | 167.2258
350 | [15 empty] | 350 | [15 empty] | 350
|  | KFG | W | R² | KFG | W | R² | KFG | W | R² | [7 empty] | KFG | W | R² | KFG | W | R² | KFG | W | R² | [7 empty] | KFG | W | R² | KFG | W | R² | KFG | W | R²
|  | Fowler-Guggenheim (15±2 ℃) | [15 empty] | Fowler-Guggenheim (30±3 ℃) | [15 empty] | Fowler-Guggenheim (45±3 ℃)
|  | Base |  |  | Ácido |  |  | In natura | [9 empty] | Base |  |  | Ácido |  |  | In natura | [9 empty] | Base |  |  | Ácido |  |  | In natura
| Ci | θ | log (1-θ) | log (θ/Ci) | θ | log (1-θ) | log (θ/Ci) | θ | log (1-θ) | log (θ/Ci) | [6 empty] | Ci | θ | log (1-θ) | log (θ/Ci) | θ | log (1-θ) | log (θ/Ci) | θ | log (1-θ) | log (θ/Ci) | [6 empty] | Ci | θ | log (1-θ) | log (θ/Ci) | θ | log (1-θ) | log (θ/Ci) | θ | log (1-θ) | log (θ/Ci)
| 50 | 0.4038207 | -0.2246230767 | -2.092781472 | 0.5439809 | -0.3410169229 | -1.96338639 | 0.6519246 | -0.4583266607 | -1.88477264 | [6 empty] | 54.32258 | 0.1782344 | -0.08525203519 | -2.4839889 | 0.6674512 | -0.478144556 | -1.910560905 | 0.4730701 | -0.2782471386 | -2.060054914 | [6 empty] | 57.18996 | 0.2559464 | -0.1283957614 | -2.349170846 | 0.657957 | -0.4659193096 | -1.939122304 | 0.4060673 | -0.2262627323 | -2.148721852
| 75 | 0.6234223 | -0.4241454191 | -2.08027892 | 0.6044713 | -0.4028219943 | -2.09368558 | 0.8232541 | -0.7526506963 | -1.959527352 | [6 empty] | 86.22222 | 0.2908672 | -0.1492724188 | -2.47192448 | 0.9928836 | -2.147740102 | -1.938720871 | 0.6567767 | -0.4644232903 | -2.118201447 | [6 empty] | 85.8638 | 0.3900822 | -0.2147286893 | -2.342653972 | 0.8821643 | -0.9287230912 | -1.988260626 | 0.6682204 | -0.4791503782 | -2.108890343
| 100 | 0.6963418 | -0.5176149281 | -2.15717756 | 0.7539 | -0.6088883863 | -2.122686257 | 0.9783754 | -1.665052623 | -2.00949446 | [6 empty] | 111.3118 | 0.3753513 | -0.2043641297 | -2.47210344 | 1.206892 | #NUM! | -1.964873 | 0.7263865 | -0.5628624915 | -2.185373546 | [6 empty] | 110.2366 | 0.5006912 | -0.3016308141 | -2.342755656 | 1.087833 | #NUM! | -2.005763248 | 0.7384549 | -0.582453436 | -2.174001664
| 150 | 0.9119828 | -1.055432683 | -2.216104589 | 0.7720781 | -0.6422139956 | -2.28843001 | 1.000801 | #NUM! | -2.175743498 | [6 empty] | 143.5699 | 0.4941407 | -0.2959702976 | -2.463212712 | 1.335569 | #NUM! | -2.031397184 | 0.829624 | -0.7685914875 | -2.238182087 | [6 empty] | 154.681 | 0.6906513 | -0.5095517511 | -2.350178127 | 1.143143 | #NUM! | -2.131336447 | 0.8029079 | -0.7053307409 | -2.28477126
| 250 | 0.9496689 | -1.298163355 | -2.420367805 | 0.8464344 | -0.8137059213 | -2.470346728 | 0.9435934 | -1.248670285 | -2.423155102 | [6 empty] | 211.3118 | 0.6619434 | -0.4710105473 | -2.504102968 | 1.545126 | #NUM! | -2.13595984 | 0.9500069 | -1.301089833 | -2.347197053 | [6 empty] | 289.448 | 0.9520185 | -1.318926143 | -2.48292521 | 0.9887502 | -1.948856093 | -2.466484002 | 0.9650541 | -1.456603307 | -2.477018953
350
| 1/nH | nH | KH | R² |  | 1/nH | nH | KH | R² |  | 1/nH | nH | KH | R² |  |  | 1/nH | nH | KH | R² |  | 1/nH | nH | KH | R² |  | 1/nH | nH | KH | R² |  |  | 1/nH | nH | KH | R² |  | 1/nH | nH | KH | R² |  | 1/nH | nH | KH | R²
| -0.2763 | -3.619254434 | 1.803363728e-05 | 0.9011 |  | -0.1438 | -6.954102921 | 9.419079113e-09 | 0.9283 |  | -0.1822 | -5.488474204 | 3.64372975e-06 | 0.8847 |  |  | -0.352 | -2.840909091 | 0.0002514284071 | 0.9654 |  | -0.1884 | -5.307855626 | 1.675622642e-07 | 0.9452 |  | -0.2332 | -4.288164666 | 1.722540525e-05 | 0.8325 |  |  | -0.2795 | -3.577817531 | 2.507698842e-05 | 0.7989 |  | -0.2347 | -4.260758415 | 0.0001411360682 | 0.995 |  | -0.0982 | -10.18329939 | 0 | 0.9935
| Halsey (15±2 ℃) | [15 empty] | Halsey (30±2 ℃) | [15 empty] | Halsey (45±2 ℃)
| Base |  |  |  |  | Ácido |  |  |  |  | In natura | [5 empty] | Base |  |  |  |  | Ácido |  |  |  |  | In natura | [5 empty] | Base |  |  |  |  | Ácido |  |  |  |  | In natura
Ci | Ce médio | Qe médio | Ln Ce | Ln Qe | Qe Cal | Ce médio | Qe médio | ln Ce | ln Qe | Qe Cal | Ce médio | Qe médio | ln Ce | ln Qe | Qe Cal | Ci | Ce médio | Qe médio | Ln Ce | Ln Qe | Qe Cal | Ce médio | Qe médio | ln Ce | ln Qe | Qe Cal | Ce médio | Qe médio | ln Ce | ln Qe | Qe Cal | Ci | Ce médio | Qe médio | Ln Ce | Ln Qe | Qe Cal | Ce médio | Qe médio | ln Ce | ln Qe | Qe Cal | Ce médio | Qe médio | ln Ce | ln Qe | Qe Cal
100 | 1.01 | 17.91 | 0.009950330853 | 2.885359216 | 5.721984579 | 3.430274 | 17.42153 | 1.232640181 | 2.857707003 | 14.69602386 | 14.4553 | 15.21653 | 2.671061401 | 2.72238218 | 11.71191984 | 100 | 1.05 | 17.9 | 0.04879016417 | 2.884800713 | 6.387738273 | 1.03 | 17.9 | 0.02955880224 | 2.884800713 | 9.737390776 | 5.791418 | 16.9493 | 1.756377228 | 2.830226814 | 14.72211328 | 100 | 1.791418 | 17.7493 | 0.5830076833 | 2.876346345 | 16.6114863 | 14.90226 | 15.12714 | 2.701513188 | 2.716490183 | 10.11528544 | 3.430274 | 17.42153 | 1.232640181 | 2.857707003 | 15.7484091
200 | 4.324195 | 38.77632 | 1.464226105 | 3.657809777 | 22.72488564 | 77.77473 | 24.08621 | 4.353816595 | 3.181639633 | 17.62004894 | 77.17878 | 24.2054 | 4.346124604 | 3.186575883 | 12.7981886 | 200 | 5.814064 | 38.47835 | 1.760279872 | 3.650095674 | 22.5683037 | 16.39213 | 36.36273 | 2.796801555 | 3.593544443 | 22.94648958 | 19.0739 | 32.25475 | 2.948320777 | 3.473665248 | 16.61231327 | 200 | 4.324195 | 38.77632 | 1.464226105 | 3.657809777 | 21.48770377 | 97.14303 | 23 | 4.576184402 | 3.135494216 | 11.44722274 | 78.81764 | 23.87763 | 4.36713683 | 3.172942125 | 17.83133614
300 | 32.33373 | 48.01351 | 3.476110977 | 3.871482391 | 28.85681177 | 128.2813 | 28.824 | 4.854225409 | 3.361208263 | 17.89788169 | 150.1824 | 24.44378 | 5.011850289 | 3.19637588 | 13.13487493 | 300 | 26.67223 | 52 | 3.283622906 | 3.951243719 | 28.10674181 | 61.68415 | 42.14342 | 4.122026974 | 3.741078675 | 24.68607706 | 111.1275 | 35.83 | 4.710678486 | 3.578785531 | 18.53055165 | 300 | 22.35161 | 50.00993 | 3.106898312 | 3.912221635 | 26.51599564 | 141 | 26.28025 | 4.94875989 | 3.268817869 | 11.65945522 | 148.9905 | 24.68216 | 5.00388231 | 3.206080768 | 18.07126345
400 | 54.08582 | 62.03814 | 3.990571979 | 4.127749368 | 29.97851992 | 200 | 32.86 | 5.298317367 | 3.492256113 | 18.12460813 | 240.1704 | 24.82122 | 5.481348842 | 3.211698761 | 13.35093194 | 400 | 32 | 66.46 | 3.465735903 | 4.196600263 | 28.64587911 | 144.2229 | 44.01073 | 4.971359911 | 3.784433401 | 25.57296763 | 150 | 41 | 5.010635294 | 3.713572067 | 18.79923964 | 400 | 76.88081 | 57.47914 | 4.342256307 | 4.051422131 | 29.11682398 | 214.5 | 28 | 5.368309738 | 3.33220451 | 11.88427888 | 249.8546 | 26.88439 | 5.520879104 | 3.291545678 | 18.24659238
| Jossen (15±2 ℃) | [15 empty] | Jossen (45±2 ℃) | [15 empty] | Jossen (45±2 ℃)
| Base |  |  | Ácido |  |  | In natura | [9 empty] | Base |  |  | Ácido |  |  | In natura | [9 empty] | Base |  |  | Ácido |  |  | In natura
Ci | Ce médio | Qe médio | ln (Ce/Qe) | Ce médio | Qe médio | ln (Ce/Qe) | Ce médio | Qe médio | ln (Ce/Qe) | [6 empty] | Ci | Ce médio | Qe médio | ln (Ce/Qe) | Ce médio | Qe médio | ln (Ce/Qe) | Ce médio | Qe médio | ln (Ce/Qe) | [6 empty] | Ci | Ce médio | Qe médio | ln (Ce/Qe) | Ce médio | Qe médio | ln (Ce/Qe) | Ce médio | Qe médio | ln (Ce/Qe)
50 | 2.530466 | 8.448131 | -1.205541769 | 27.62007 | 5.05089 | 1.698978276 | 12.92473 | 6.994899 | 0.6139614429 | [6 empty] | 50 | 4.681004 | 6.601274 | -0.3437500638 | 7.548387 | 6.197318 | 0.1972172837 | 15.97133 | 5.075859 | 1.146299189 | [6 empty] | 50 | 2.351254 | 7.230124 | -1.123307111 | 9.519713 | 6.32651 | 0.4086160285 | 5.577061 | 6.836149 | -0.2035626561
75 | 2.351254 | 13.04231 | -1.713249516 | 57.18996 | 5.612547 | 2.32137383 | 32.63799 | 8.833199 | 1.306959832 | [6 empty] | 75 | 4.860215 | 10.77286 | -0.7959472103 | 16.68817 | 9.218975 | 0.5934363476 | 32.8172 | 7.046961 | 1.538356475 | [6 empty] | 75 | 2.530466 | 11.01927 | -1.471242201 | 21.34767 | 8.482349 | 0.9229551983 | 9.519713 | 11.2495 | -0.1669591697
100 | 6.831541 | 14.56782 | -0.7572646311 | 65 | 7 | 2.228477121 | 38.19355 | 10.49759 | 1.291520856 | [6 empty] | 100 | 5.935484 | 13.9019 | -0.8510768538 | 26.00717 | 11.20605 | 0.8419182704 | 52.35125 | 7.793847 | 1.904641368 | [6 empty] | 100 | 2.888889 | 14.14382 | -1.588405842 | 31.02509 | 10.45994 | 1.087243799 | 15.97133 | 12.4319 | 0.2505291762
150 | 12.3871 | 19.07914 | -0.4319401941 | 100.5591 | 7.168785 | 2.641009848 | 73.49821 | 10.73821 | 1.923452717 | [6 empty] | 150 | 5.577061 | 18.30151 | -1.188321591 | 48.76703 | 12.40082 | 1.369291576 | 76.00717 | 8.901545 | 2.144602838 | [6 empty] | 150 | 7.189964 | 19.50992 | -0.9982371064 | 71.8853 | 10.99176 | 1.877926054 | 53.24731 | 13.51697 | 1.371001559
250 | 48.76703 | 19.86755 | 0.8979666382 | 138.552 | 7.859186 | 2.869562438 | 121.1685 | 10.12439 | 2.482234139 | [6 empty] | 250 | 25.11111 | 24.51642 | 0.02396727355 | 103.0681 | 14.34658 | 1.97187863 | 134.4301 | 10.19321 | 2.579322903 | [6 empty] | 250 | 86.93907 | 26.89318 | 1.173334864 | 217.405 | 9.507214 | 3.12971121 | 167.2258 | 16.2467 | 2.331455137
350 | [15 empty] | 350 | [15 empty] | 350
1/2
1/2

## Ce x Qe PALMA
Base (15±2 ℃)
Ci | Ce EXP | Qe EXP | Qe Cal
|  |  | Langmuir | Freundlich | Temkin | DKR | Harkin-Jura | Halsey
100 | 1.01 | 17.91 | 13.03899 | 20.50662 | 20.07662 | 17.07795 | 20.02598 | 5.721985
200 | 4.324195 | 38.77632 | 33.13887 | 30.64789 | 34.19807 | 45.81666 | 25.4317 | 22.72489
300 | 32.33373 | 48.01351 | 55.87887 | 53.43403 | 53.73408 | 50.48985 | 65.16127 | 28.85681
400 | 54.08582 | 62.03814 | 58.36559 | 61.59578 | 58.72965 | 50.55846 | 101 | 29.97852
Ácido (15±2 ℃)
Ci | Ce EXP | Qe EXP | Qe Cal
|  |  | Langmuir | Freundlich | Temkin | DKR | Harkin-Jura | Halsey
100 | 3.430274 | 17.42153 | 6.154767 | 17.02473 | 16.68797 | 19.50336 | 17.39703 | 14.69602
200 | 77.77473 | 24.08621 | 28.20038 | 26.66875 | 27.21133 | 28.35673 | 25.46657 | 17.62005
300 | 128.2813 | 28.824 | 30.16307 | 28.65853 | 28.89851 | 28.37346 | 28.17866 | 17.89788
400 | 200 | 32.86 | 31.36861 | 30.54838 | 30.39581 | 28.37923 | 31.48672 | 18.12461
In Natura (15±2 ℃)
Ci | Ce EXP | Qe EXP | Qe Cal
|  |  | Langmuir | Freundlich | Temkin | DKR | Harkin-Jura | Halsey
100 | 14.4553 | 15.21653 | 16.69375 | 15.93151 | 16.08497 | 14.78096 | 15.74864 | 11.71192
200 | 77.17878 | 24.2054 | 23.34609 | 21.61733 | 22.05942 | 24.22527 | 20.59011 | 12.79819
300 | 150.1824 | 24.44378 | 24.43701 | 24.40506 | 24.43387 | 24.56567 | 24.29808 | 13.13487
400 | 240.1704 | 24.82122 | 24.89786 | 26.58463 | 26.10843 | 24.64121 | 28.5737 | 13.35093
Base (30±3 ℃)
Ci | Ce EXP | Qe EXP | Qe Cal
|  |  | Langmuir | Freundlich | Temkin | DKR | Harkin-Jura | Halsey
100 | 1.05 | 17.9 | 14.12429 | 18.81303 | 17.53612 | 16.82943 | 19.02827 | 6.387738
200 | 5.814064 | 38.47835 | 40.13903 | 34.36346 | 38.37693 | 49.17871 | 26.50054 | 22.5683
300 | 26.67223 | 52 | 58.80782 | 58.74527 | 56.92668 | 52.24589 | 65.49907 | 28.10674
400 | 32 | 66.46 | 60.10518 | 62.63438 | 59.14427 | 52.3 | 104.9843 | 28.64588
Ácido (30±3 ℃)
Ci | Ce EXP | Qe EXP | Qe Cal
|  |  | Langmuir | Freundlich | Temkin | DKR | Harkin-Jura | Halsey
100 | 1.03 | 17.9 | 11.78867 | 19.01159 | 19.03301 | 16.98807 | 18.6232 | 9.737391
200 | 16.39213 | 36.36273 | 37.99015 | 32.02118 | 34.10646 | 40.53736 | 27.51395 | 22.94649
300 | 61.68415 | 42.14342 | 42.65774 | 41.10254 | 41.32509 | 40.7888 | 41.78383 | 24.68608
400 | 144.2229 | 44.01073 | 43.77165 | 48.23497 | 45.95149 | 40.80518 | 103.553 | 25.57297
In Natura (30±3 ℃)
Ci | Ce EXP | Qe EXP | Qe Cal
|  |  | Langmuir | Freundlich | Temkin | DKR | Harkin-Jura | Halsey
100 | 5.791418 | 16.9493 | 17.04997 | 19.44381 | 15.6888 | 16.68434 | 18.8078 | 14.72211
200 | 19.0739 | 32.25475 | 28.90944 | 25.67429 | 23.22319 | 34.35154 | 22.97055 | 16.61231
300 | 111.1275 | 35.83 | 38.60909 | 38.72448 | 34.36323 | 37.22399 | 43.95781 | 18.53055
400 | 150 | 41 | 39.31745 | 41.53024 | 36.25929 | 37.26666 | 59.44008 | 18.79924
Base (45±3 ℃)
Ci | Ce EXP | Qe EXP | Qe Cal
|  |  | Langmuir | Freundlich | Temkin | DKR | Harkin-Jura | Halsey
100 | 1.791418 | 17.7493 | 19.78647 | 22.73362 | 23.46646 | 17.51566 | 20.76046 | 16.61149
200 | 4.324195 | 38.77632 | 32.61534 | 29.08275 | 32.09482 | 41.31339 | 23.93097 | 21.4877
300 | 22.35161 | 50.00993 | 51.7594 | 46.02903 | 48.17888 | 52.06474 | 38.46049 | 26.516
400 | 76.88081 | 57.47914 | 57.50155 | 65.01089 | 60.27477 | 52.57633 | #NUM! | 29.11682
Ácido (45±3 ℃)
Ci | Ce EXP | Qe EXP | Qe Cal
|  |  | Langmuir | Freundlich | Temkin | DKR | Harkin-Jura | Halsey
100 | 14.90226 | 15.12714 | 12.6714 | 15.10297 | 14.9261 | 14.35341 | 15.22352 | 10.11529
200 | 97.14303 | 23 | 24.86735 | 23.45014 | 23.95695 | 25.50914 | 22.16621 | 11.44722
300 | 141 | 26.28025 | 26.29371 | 25.59303 | 25.75176 | 25.70583 | 25.14034 | 11.65946
400 | 214.5 | 28 | 27.49048 | 28.24138 | 27.77286 | 25.80777 | 30.54231 | 11.88428
In Natura (45±3 ℃)
Ci | Ce EXP | Qe EXP | Qe Cal
|  |  | Langmuir | Freundlich | Temkin | DKR | Harkin-Jura | Halsey
100 | 3.430274 | 17.42153 | 8.720065 | 17.41283 | 17.3403 | 17.42728 | 17.5017 | 15.74841
200 | 78.81764 | 23.87763 | 24.82312 | 23.68909 | 23.92211 | 25.10611 | 22.92122 | 17.83134
300 | 148.9905 | 24.68216 | 25.84599 | 25.21762 | 25.25915 | 25.12215 | 24.7929 | 18.07126
400 | 249.8546 | 26.88439 | 26.33809 | 26.53096 | 26.34474 | 25.12619 | 26.70408 | 18.24659

## Parâmetros PALMA
PARÂMETROS DAS ISOTERMAS - COMPARAÇÃO DE TEMPERATURAS
|  | 30 | 45 | 15 |  | 30 | 45 | 15 |  | 15 | 45 | 30
| Langmuir (Base) |  |  |  | Langmuir (Ácido) |  |  |  | Langmuir (In natura)
| Parâmetros | 15 ℃ | 30 ℃ | 45 ℃ | Parâmetros | 15 ℃ | 30 ℃ | 45 ℃ | Parâmetros | 15 ℃ | 30 ℃ | 45 ℃
| Qmax (mg.g¯¹) | 62.5 | 67.56756757 | 60.24096386 | Qmax (mg.g¯¹) | 33.78378378 | 44.64285714 | 30.12048193 | Qmax (mg.g¯¹) | 25.70694087 | 41.49377593 | 27.100271
| KL (L.mg¯¹) | 0.2610114192 | 0.2517006803 | 0.2730263158 | KL (L.mg¯¹) | 0.06494076349 | 0.3483670295 | 0.04873036841 | KL (L.mg¯¹) | 0.1281291173 | 0.1204397801 | 0.1383058471
| R² | 0.9742 | 0.9597 | 0.9992 | R² | 0.9745 | 0.9997 | 0.9932 | R² | 0.9995 | 0.9909 | 0.9963
| Freundlich (Base) |  |  |  | Freundlich (Ácido) |  |  |  | Freundlich (In natura)
| Parâmetros | 15 ℃ | 30 ℃ | 45 ℃ | Parâmetros | 15 ℃ | 30 ℃ | 45 ℃ | Parâmetros | 15 ℃ | 30 ℃ | 45 ℃
| kf | 20.45031491 | 18.49268619 | 19.31523516 | Kf | 14.2593589 | 18.90601508 | 8.01124475 | Kf | 9.792644755 | 12.90921994 | 15.4276579
| 1/nf | 0.2763 | 0.352 | 0.2795 | 1/nf | 0.1438 | 0.1884 | 0.2347 | 1/nf | 0.1822 | 0.2332 | 0.0982
| nf | 3.619254434 | 2.840909091 | 3.577817531 | nf | 6.954102921 | 5.307855626 | 4.260758415 | nf | 5.488474204 | 4.288164666 | 10.18329939
| R² | 0.9011 | 0.9654 | 0.7989 | R² | 0.9283 | 0.9452 | 0.995 | R² | 0.8847 | 0.8325 | 0.9935
| Temkin (Base) |  |  |  | Temkin (Ácido) |  |  |  | Temkin (In natura)
| Parâmetros | 15 ℃ | 30 ℃ | 45 ℃ | Parâmetros | 15 ℃ | 30 ℃ | 45 ℃ | Parâmetros | 15 ℃ | 30 ℃ | 45 ℃
| AT | 7.827231964 | 4.020118938 | 6.132683206 | AT | 41.13789218 | 31.96353878 | 1.487242282 | AT | 6.288373436 | 2.065961545 | 1124.87927
| B (L.g¯¹) | 9.7103 | 12.177 | 9.7914 | B (L.g¯¹) | 3.3716 | 5.4471 | 4.8173 | B (L.g¯¹) | 3.5667 | 6.3211 | 2.0998
| bT (J.mol¯¹) | 246.7152508 | 206.9794777 | 270.1451376 | bT (J.mol¯¹) | 710.5466544 | 462.7029245 | 549.0833247 | bT (J.mol¯¹) | 671.6794516 | 398.7263451 | 1259.690971
| R² | 0.9326 | 0.9078 | 0.9015 | R² | 0.876 | 0.9746 | 0.9868 | R² | 0.8915 | 0.8764 | 0.9872
| Durbinin-Kaganer Radushkevich (Base) |  |  |  | Durbinin-Kaganer Radushkevich (Ácido) |  |  |  | Durbinin-Kaganer Radushkevich (In natura)
| Parâmetros | 15 ℃ | 30 ℃ | 45 ℃ | Parâmetros | 15 ℃ | 30 ℃ | 45 ℃ | Parâmetros | 15 ℃ | 30 ℃ | 45 ℃
| Qd | 50.59739031 | 52.42586099 | 52.62545826 | Qd | 28.3832732 | 40.80889205 | 25.88594093 | Qd | 24.69004189 | 37.3189037 | 25.12843315
| ADKR | 4e-07 | 4e-07 | 8e-07 | ADKR | 1e-06 | 3e-07 | 2e-05 | ADKR | 2e-05 | 5e-06 | 8e-07
| E | 1118.033989 | 1118.033989 | 790.569415 | E | 707.1067812 | 1290.994449 | 158.113883 | E | 158.113883 | 316.227766 | 790.569415
| R² | 0.9147 | 0.8776 | 0.9833 | R² | 0.787 | 0.9645 | 0.9215 | R² | 0.9995 | 0.9681 | 0.9314
| Harkin-Jura (Base) |  |  |  | Harkin-Jura (Ácido) |  |  |  | Harkin-Jura (In natura)
| Parâmetros | 15 ℃ | 30 ℃ | 45 ℃ | Parâmetros | 15 ℃ | 30 ℃ | 45 ℃ | Parâmetros | 15 ℃ | 30 ℃ | 45 ℃
| 1/AH–J | 0.0015 | 0.0018 | 0.0015 | 1/AH–J | 0.0013 | 0.0013 | -0.0028 | 1/AH–J | 0.0023 | 0.0018 | 0.001
| AHJ | 666.6666667 | 555.5555556 | 666.6666667 | AHJ | 769.2307692 | 769.2307692 | 357.1428571 | AHJ | 434.7826087 | 555.5555556 | 1000
| BHJ | 1.666666667 | 1.555555556 | 1.8 | BHJ | 3.076923077 | 2.230769231 | 2.714285714 | BHJ | 2.913043478 | 2.333333333 | 3.8
| R² | 0.758 | 0.8704 | 0.6155 | R² | 0.9874 | 0.8846 | 0.9866 | R² | 0.8737 | 0.74 | 0.992
| Halsey (Base) |  |  |  | Halsey (Ácido) |  |  |  | Halsey (In natura)
| Parâmetros | 15 ℃ | 30 ℃ | 45 ℃ | Parâmetros | 15 ℃ | 30 ℃ | 45 ℃ | Parâmetros | 15 ℃ | 30 ℃ | 45 ℃
| 1/nH | -0.2763 | -0.352 | -0.2795 | 1/nH | -0.1438 | -0.1884 | -0.2347 | 1/nH | -0.1822 | -0.2332 | -0.0982
| nH | -3.619254434 | -2.840909091 | -3.577817531 | nH | -6.954102921 | -5.307855626 | -4.260758415 | nH | -5.488474204 | -4.288164666 | -10.18329939
| KH | 1.803363728e-05 | 0.0002514284071 | 2.507698842e-05 | KH | 9.419079113e-09 | 1.675622642e-07 | 0.0001411360682 | KH | 3.64372975e-06 | 1.722540525e-05 | 0
| R² | 0.9011 | 0.9654 | 0.7989 | R² | 0.9283 | 0.9452 | 0.995 | R² | 0.8847 | 0.8325 | 0.9935
+

## pH Vagem
[14 empty] | ABS | Concetração (ppm) |  | V= | 0.02
Fibra da Vagem Tratadas com Ácido | [12 empty] | 200 ppm | 0.788 | 234.66
Valores de pH |  | massa de semente (g) |  | Absorbâncias (nm) |  | Absorbâncias (nm) |  | Concetração (ppm) |  | Média (ppm) | Desvio Padrão | % Remoção |  | Média % | Desvio Padrão | QE (mg/g) |  | Média | Desvio Padrão
Teorico | Exp. | m1 | m2 | abs1 | abs2 | abs 1 dil. | abs 2 dil. | [ ] 1 | [ ] 2 | concentração | [5 empty] | 1 | 2
2 | 2.06 | 0.1018 | 0.1001 | 0.604 | 0.677 | 30.2 | 33.85 | 179.8307509 | 201.5828367 | 190.7067938 | 15.38104739 | 23.36540062 | 14.09578253 | 18.73059158 | 6.554609812 | 10.77195464 | 6.608823834 | 8.690389236 | 2.943778022
4 | 4.01 | 0.1006 | 0.1014 | 0.365 | 0.412 | 18.25 | 20.6 | 108.6150179 | 122.6197855 | 115.6174017 | 9.902866125 | 53.7138763 | 47.74576602 | 50.72982116 | 4.220091249 | 25.05864456 | 22.09866165 | 23.5786531 | 2.093023989
6 | 6.01 | 0.1009 | 0.1006 | 0.314 | 0.287 | 15.7 | 14.35 | 93.41835518 | 85.37306317 | 89.39570918 | 5.68888054 | 60.18991086 | 63.61839974 | 61.9041553 | 2.424307739 | 27.99636171 | 29.6793115 | 28.8378366 | 1.190025208
8 | 8 | 0.1004 | 0.1011 | 0.143 | 0.182 | 7.15 | 9.1 | 42.46483909 | 54.08581645 | 48.27532777 | 8.217271891 | 81.90367379 | 76.95141207 | 79.42754293 | 3.501777845 | 38.28588863 | 35.72189586 | 37.00389224 | 1.813016675
10 | 10.08 | 0.1014 | 0.1009 | 0.094 | 0.098 | 4.7 | 4.9 | 27.86412396 | 29.05601907 | 28.46007151 | 0.842797117 | 88.1257462 | 87.61782193 | 87.87178406 | 0.359156702 | 40.78814123 | 40.7540101 | 40.77107566 | 0.0241343579
Fibra da Vagem Tratadas com Base
Valores de pH |  | massa de semente (g) |  | Absorbâncias (nm) |  | Absorbâncias (nm) |  | Concetração (ppm) |  | Média (ppm) | Desvio Padrão | % Remoção |  | Média % | Desvio Padrão | QE (mg/g) |  | Média | Desvio Padrão
Teorico | Exp. | m1 | m2 | abs1 | abs2 | abs 1 dil. | abs 2 dil. | [ ] 1 | [ ] 2 | concentração | [5 empty] | 1 | 2
2 | 2.06 | 0.1011 | 0.1017 | 0.572 | 0.577 | 28.6 | 28.85 | 170.29559 | 171.7854589 | 171.0405244 | 1.053496396 | 27.42879486 | 26.79388951 | 27.11134218 | 0.4489458776 | 12.73282097 | 12.36470818 | 12.54876458 | 0.2602950478
4 | 4.01 | 0.1034 | 0.1013 | 0.009 | 0.03 | 0.45 | 1.5 | 2.536352801 | 8.793802145 | 5.665077473 | 4.424684864 | 98.91913713 | 96.25253467 | 97.5858359 | 1.885572686 | 44.89819095 | 44.59352376 | 44.74585735 | 0.2154322329
6 | 6.01 | 0.1021 | 0.1022 | 0.018 | 0.022 | 0.9 | 1.1 | 5.218116806 | 6.410011919 | 5.814064362 | 0.842797117 | 97.77630751 | 97.26838323 | 97.52234537 | 0.359156702 | 44.94454127 | 44.66731665 | 44.80592896 | 0.1960274103
8 | 8 | 0.1014 | 0.1011 | 0.019 | 0.017 | 0.95 | 0.85 | 5.516090584 | 4.920143027 | 5.218116806 | 0.4213985585 | 97.64932644 | 97.90328858 | 97.77630751 | 0.179578351 | 45.19603736 | 45.44804292 | 45.32204014 | 0.1781948419
10 | 10.08 | 0.1022 | 0.1021 | 0.016 | 0.014 | 0.8 | 0.7 | 4.622169249 | 4.026221692 | 4.324195471 | 0.4213985585 | 98.03026965 | 98.28423179 | 98.15725072 | 0.179578351 | 45.01718801 | 45.1780173 | 45.09760266 | 0.1137234776
Fibra da Vargem In Natura
Valores de pH |  | massa de semente (g) |  | Absorbâncias (nm) |  | Absorbâncias (nm) |  | Concetração (ppm) |  | Média (ppm) | Desvio Padrão | % Remoção |  | Média % | Desvio Padrão | QE (mg/g) |  | Média | Desvio Padrão
Teorico | Exp. | m1 | m2 | abs1 | abs2 | abs 1 dil. | abs 2 dil. | [ ] 1 | [ ] 2 | concentração | [5 empty] | 1 | 2
2 | 2.11 | 0.1019 | 0.101 | 0.48 | 0.554 | 24 | 27.7 | 142.8820024 | 164.932062 | 153.9070322 | 15.59174667 | 39.11105328 | 29.71445411 | 34.41275369 | 6.644398988 | 18.01334595 | 13.80751248 | 15.91042921 | 2.973973368
4 | 4.13 | 0.1001 | 0.1022 | 0.224 | 0.248 | 11.2 | 12.4 | 66.60071514 | 73.75208582 | 70.17640048 | 5.056782702 | 71.61820713 | 68.57066146 | 70.0944343 | 2.154940212 | 33.57827869 | 31.48882861 | 32.53355365 | 1.477464325
6 | 6.05 | 0.1011 | 0.1012 | 0.241 | 0.473 | 12.05 | 23.65 | 71.66626937 | 140.7961859 | 106.2312277 | 48.88223279 | 69.45952895 | 39.99992076 | 54.72972486 | 20.83108872 | 32.24406145 | 18.55016088 | 25.39711117 | 9.683049953
8 | 8.07 | 0.1 | 0.1014 | 0.089 | 0.082 | 4.45 | 4.1 | 26.37425507 | 24.28843862 | 25.33134684 | 1.474894955 | 88.76065155 | 89.64951904 | 89.2050853 | 0.6285242286 | 41.65714899 | 41.49340461 | 41.5752768 | 0.1157847579
10 | 10.29 | 0.1008 | 0.1016 | 0.168 | 0.05 | 8.4 | 2.5 | 49.91418355 | 14.75327771 | 32.33373063 | 24.86251495 | 78.72914704 | 93.71291327 | 86.22103016 | 10.59512271 | 36.65591596 | 43.28872486 | 39.97232041 | 4.69010415

## Massa Vagem
[11 empty] | ABS | ABS*VOL | C. Teorica | C. Real
[10 empty] | sol 1 | 0.701 | 35.05 | 200 | 208.7342074 |  |  | Y=0,1678x+0,0244
[10 empty] | sol. 2 | 0.75 | 37.5 | 200 | 223.3349225
[10 empty] | Sol.3 | 0.788 | 39.4 | 200 | 234.6579261
| Fibra Vagem tratada com Ácido |  |  |  |  | pH 10 | [6 empty] | V= | 0.02
Valores das massas (mg) | massa de semente (g) |  | Absorbâncias (nm) |  | Fator diluição |  | Ce (ppm) |  | Média (ppm) | Desv P | % Remoção |  | Média % | Desv P | QE (mg/g) |  | Média | Desvio Padrão
| m1 | m2 | abs1 | abs2 | abs 1 dil. | abs 2 dil. | [ ] 1 | [ ] 2 | [6 empty] | 1 | 2
50 | 0.0504 | 0.0502 | 0.054 | 0.026 | 2.7 | 1.3 | 15.94517282 | 7.601907032 | 11.77353993 | 5.899579819 | 92.86042118 | 96.59618525 | 94.72830322 | 2.641584107 | 82.29751972 | 85.94940856 | 84.12346414 | 2.582275363
100 | 0.1015 | 0.1023 | 0.011 | 0.016 | 0.55 | 0.8 | 3.132300358 | 4.622169249 | 3.877234803 | 1.053496396 | 98.59748743 | 97.9303867 | 98.26393707 | 0.4717114477 | 43.38967925 | 42.75909155 | 43.0743854 | 0.4458928355
150 | 0.1501 | 0.1511 | 0.009 | 0.01 | 0.45 | 0.5 | 2.536352801 | 2.834326579 | 2.68533969 | 0.2106992793 | 98.86432772 | 98.73090758 | 98.79761765 | 0.09434228954 | 29.42019583 | 29.18604844 | 29.30312214 | 0.1655672109
200 | 0.2012 | 0.2017 | 0.01 | 0.01 | 0.5 | 0.5 | 2.834326579 | 2.834326579 | 2.834326579 | 0 | 98.73090758 | 98.73090758 | 98.73090758 | 0 | 21.9185483 | 21.86421378 | 21.89138104 | 0.03842031269
| Fibra Vagem tratada com Base |  |  |  |  | pH 6
Valores das massas (mg) | massa de semente (g) |  | Absorbâncias (nm) |  | Fator diluição |  | Concetração (ppm) |  | Média (ppm) | Desv P | % Remoção |  | Média % | Desv P | QE (mg/g) |  | Média | Desvio Padrão
| m1 | m2 | abs1 | abs2 | abs 1 dil. | abs 2 dil. | [ ] 1 | [ ] 2 | concentração | [5 empty] | 1 | 2
50 | 0.0521 | 0.0507 | 0.095 | 0.073 | 4.75 | 3.65 | 28.16209774 | 21.60667461 | 24.88438617 | 4.635384144 | 87.39019522 | 90.32543842 | 88.85781682 | 2.07553037 | 74.92238956 | 79.57721811 | 77.24980383 | 3.291460838
100 | 0.1007 | 0.1014 | 0.02 | 0.019 | 1 | 0.95 | 5.814064362 | 5.516090584 | 5.665077473 | 0.2106992793 | 97.39670612 | 97.53012627 | 97.4634162 | 0.09434228954 | 43.20175932 | 42.96229427 | 43.08202679 | 0.1693273599
150 | 0.1513 | 0.1515 | 0.011 | 0.011 | 0.55 | 0.55 | 3.132300358 | 3.132300358 | 3.132300358 | 0 | 98.59748743 | 98.59748743 | 98.59748743 | 0 | 29.1080796 | 29.06965309 | 29.08886635 | 0.02717164419
200 | 0.2003 | 0.201 | 0.009 | 0.006 | 0.45 | 0.3 | 2.536352801 | 1.642431466 | 2.089392133 | 0.6320978378 | 98.86432772 | 99.26458816 | 99.06445794 | 0.2830268686 | 22.04678679 | 22.05895433 | 22.05287056 | 0.008603751465
| Fibra Vagem In Natura |  |  |  | pH 8
Valores das massas (mg) | massa de semente (g) |  | Absorbâncias (nm) |  | Fator diluição |  | Concetração (ppm) |  | Média (ppm) | Desvio Padrão | % Remoção |  | Média % | Desvio Padrão | QE (mg/g) |  | Média | Desvio Padrão
| m1 | m2 | abs1 | abs2 | abs 1 dil. | abs 2 dil. | [ ] 1 | [ ] 2 | concentração | [5 empty] | 1 | 2
50 | 0.0511 | 0.0529 | 0.042 | 0.03 | 2.1 | 1.5 | 12.36948749 | 8.793802145 | 10.58164482 | 2.528391351 | 94.46146293 | 96.06250467 | 95.2619838 | 1.132107474 | 82.56964189 | 81.11195478 | 81.84079834 | 1.030740447
100 | 0.1007 | 0.1001 | 0.631 | 0.744 | 0.631 | 0.744 | 3.615017878 | 4.288438617 | 3.951728248 | 0.4761803711 | 98.3813468 | 98.07981727 | 98.23058203 | 0.2132135744 | 43.63851135 | 43.76553125 | 43.7020213 | 0.08981663292
150 | 0.15 | 0.15 | 0.491 | 0.451 | 0.491 | 0.451 | 2.780691299 | 2.542312277 | 2.661501788 | 0.1685594234 | 98.7549232 | 98.86165932 | 98.80829126 | 0.07547383163 | 29.40723083 | 29.4390147 | 29.42312277 | 0.02247458979
200 | 0.2004 | 0.2018 | 0.484 | 0.53 | 0.484 | 0.53 | 2.73897497 | 3.013110846 | 2.876042908 | 0.1938433369 | 98.77360202 | 98.65085549 | 98.71222876 | 0.08679490638 | 22.01556363 | 21.83566023 | 21.92561193 | 0.1272109158

## Tempo (Vagem)
| Massa= 100 mg |  | 300 | [11 empty] | ABS | ABS*VOL |  | C. Teorico | C. Real
[11 empty] | Y=0,1678x+0,0244 |  |  | sol 4 | 0.677 | 33.85 |  | 200 | 201.5828367
Fibra Vagem Base |  |  |  | pH=10
Tempo (min) | massa de semente (g) |  | Absorbâncias (nm) |  | Fator diluição |  | Ce (ppm) |  | Média (ppm) | DESV P | % Remoção |  | Média % | DESV P | QE (mg/g) |  | Média | DESV P
| m1 | m2 | abs1 | abs2 | abs 1 dil. | abs 2 dil. | [ ] 1 | [ ] 2 | [6 empty] | 1 | 2
0 | 0.3014 | 0.3003 | 0.677 | 0.677 | 33.85 | 33.85 | 201.5828367 | 201.5828367 | 201.5828367 | 0 | 0 | 0 | 0 | 0 | -13.57890251 | -13.62864208 | -13.60377229 | 0.03517118697
1 | 0.3014 | 0.3003 | 0.63 | 0.69 | 31.5 | 34.5 | 187.5780691 | 205.4564958 | 196.5172825 | 12.64195676 | 6.947400785 | -1.921621494 | 2.512889646 | 6.271345796 | -12.44513897 | -13.94338494 | -13.19426196 | 1.059419884
5 | 0.3014 | 0.3003 | 0.523 | 0.51 | 26.15 | 25.5 | 155.6948749 | 151.8212157 | 153.7580453 | 2.73909063 | 22.76382385 | 24.68544534 | 23.7246346 | 1.358791589 | -9.864017738 | -9.585406806 | -9.724712272 | 0.1970076795
10 | 0.3014 | 0.3003 | 0.349 | 0.26 | 17.45 | 13 | 103.8474374 | 77.32777116 | 90.58760429 | 18.75223585 | 48.48398846 | 61.63970484 | 55.06184665 | 9.302496264 | -5.666680402 | -3.532659395 | -4.599669898 | 1.508980726
30 | 0.3014 | 0.3003 | 0.18 | 0.108 | 9 | 5.4 | 53.48986889 | 32.03575685 | 42.76281287 | 15.17034811 | 73.46506788 | 84.10789461 | 78.78648124 | 7.525614955 | -1.589956208 | 0.1474110316 | -0.721272588 | 1.228504156
60 | 0.3014 | 0.3003 | 0.068 | 0.053 | 3.4 | 2.65 | 20.11680572 | 15.64719905 | 17.88200238 | 3.160489189 | 90.02057613 | 92.2378317 | 91.12920392 | 1.567836449 | 1.11177817 | 1.479015462 | 1.295396816 | 0.2596759796
90 | 0.3014 | 0.3003 | 0.047 | 0.038 | 2.35 | 1.9 | 13.85935638 | 11.17759237 | 12.51847437 | 1.896293513 | 93.12473393 | 94.45508727 | 93.7899106 | 0.9407018694 | 1.618353366 | 1.842180307 | 1.730266836 | 0.1582695479
120 | 0.3014 | 0.3003 | 0.027 | 0.027 | 1.35 | 1.35 | 7.89988081 | 7.89988081 | 7.89988081 | 0 | 96.08107469 | 96.08107469 | 96.08107469 | 0 | 2.100805933 | 2.108501193 | 2.104653563 | 0.005441370407
180 | 0.3014 | 0.3003 | 0.028 | 0.041 | 1.4 | 2.05 | 8.197854589 | 12.07151371 | 10.13468415 | 2.73909063 | 95.93325765 | 94.01163616 | 94.9724469 | 1.358791589 | 2.076683305 | 1.769547338 | 1.923115321 | 0.2171779249
240 | 0.3014 | 0.3003 | 0.018 | 0.018 | 0.9 | 0.9 | 5.218116806 | 5.218116806 | 5.218116806 | 0 | 97.41142803 | 97.41142803 | 97.41142803 | 0 | 2.317909588 | 2.3264001 | 2.322154844 | 0.006003698125
300 | 0.3014 | 0.3003 | 0.015 | 0.016 | 0.75 | 0.8 | 4.324195471 | 4.622169249 | 4.47318236 | 0.2106992793 | 97.85487914 | 97.70706211 | 97.78097063 | 0.1045224299 | 2.390277473 | 2.374822079 | 2.382549776 | 0.01092861426
360 | 0.3014 | 0.3003 | 0.02 | 0.018 | 1 | 0.9 | 5.814064362 | 5.218116806 | 5.516090584 | 0.4213985585 | 97.11579395 | 97.41142803 | 97.26361099 | 0.2090448599 | 2.269664332 | 2.3264001 | 2.298032216 | 0.04011824633
480 | 0.3014 | 0.3003 | 0.016 | 0.017 | 0.8 | 0.85 | 4.622169249 | 4.920143027 | 4.771156138 | 0.2106992793 | 97.70706211 | 97.55924507 | 97.63315359 | 0.1045224299 | 2.366154845 | 2.350611089 | 2.358382967 | 0.01099109512
1440 | 0.3014 | 0.3003 | 0.014 | 0.017 | 0.7 | 0.85 | 4.026221692 | 4.920143027 | 4.47318236 | 0.6320978378 | 98.00269618 | 97.55924507 | 97.78097063 | 0.3135672898 | 2.414400102 | 2.350611089 | 2.382505596 | 0.04510564332
Fibra Vagem Ácido |  |  |  | pH=6
Tempo (min) | massa de semente (g) |  | Absorbâncias (nm) |  | Fator diluição |  | Ce (ppm) |  | Média (ppm) | DESV P | % Remoção |  | Média % | DESV P | QE (mg/g) |  | Média | DESV P
| m1 | m2 | abs1 | abs2 | abs 1 dil. | abs 2 dil. | [ ] 1 | [ ] 2 | [6 empty] | 1 | 2
0 | 0.3011 | 0.301 | 0.677 | 0.677 | 33.85 | 33.85 | 201.5828367 | 201.5828367 | 201.5828367 | 0 | 0 | 0 | 0 | 0 | -13.5924318 | -13.59694756 | -13.59468968 | 0.003193123156
1 | 0.3011 | 0.301 | 0.676 | 0.571 | 33.8 | 28.55 | 201.2848629 | 169.9976162 | 185.6412396 | 22.12342432 | 0.147817038 | 15.66860603 | 7.908211532 | 10.97485514 | -13.56828514 | -11.03655095 | -12.30241804 | 1.790206415
5 | 0.3011 | 0.301 | 0.537 | 0.575 | 26.85 | 28.75 | 159.8665077 | 171.1895113 | 165.5280095 | 8.006572612 | 20.69438532 | 15.07733787 | 17.8858616 | 3.971852337 | -10.211899 | -11.13316969 | -10.67253434 | 0.6514367509
10 | 0.3011 | 0.301 | 0.603 | 0.564 | 30.15 | 28.2 | 179.5327771 | 167.9117998 | 173.7222884 | 8.217271891 | 10.93846081 | 16.70332529 | 13.82089305 | 4.076374767 | -11.80557875 | -10.86746815 | -11.33652345 | 0.6633443643
30 | 0.3011 | 0.301 | 0.542 | 0.519 | 27.1 | 25.95 | 161.3563766 | 154.5029797 | 157.9296782 | 4.846083423 | 19.95530013 | 23.355092 | 21.65519606 | 2.404015888 | -10.33263231 | -9.780507328 | -10.05656982 | 0.3904113225
60 | 0.3011 | 0.301 | 0.493 | 0.359 | 24.65 | 17.95 | 146.7556615 | 106.8271752 | 126.7914184 | 28.23370342 | 27.19833499 | 47.00581808 | 37.10207653 | 14.00600561 | -9.149445834 | -5.915757725 | -7.532601779 | 2.28656279
90 | 0.3011 | 0.301 | 0.381 | 0.305 | 19.05 | 15.25 | 113.3825983 | 90.73659118 | 102.0595948 | 16.01314522 | 43.75384324 | 54.98793813 | 49.37089069 | 7.943704675 | -6.445019592 | -4.611404734 | -5.528212163 | 1.296561501
120 | 0.3011 | 0.301 | 0.38 | 0.186 | 19 | 9.3 | 113.0846246 | 55.27771156 | 84.18116806 | 40.87566018 | 43.90166028 | 72.57816565 | 55 | 20.27735141 | -6.42087293 | -1.736997216 | -4.078935073 | 3.312000279
180 | 0.3011 | 0.301 | 0.41 | 0.188 | 20.5 | 9.4 | 122.0238379 | 55.87365912 | 88.94874851 | 46.77524 | 39.46714914 | 72.28253157 | 58 | 23.20397945 | -7.145272816 | -1.785306586 | -4.465289701 | 3.790068468
240 | 0.3011 | 0.301 | 0.154 | 0.294 | 7.7 | 14.7 | 45.74255066 | 87.45887962 | 66.60071514 | 29.4978991 | 77.30831087 | 56.61392555 | 66.96111821 | 14.63314019 | -0.9637271205 | -4.345703198 | -2.654715159 | 2.391418218
300 | 0.3011 | 0.301 | 0.137 | 0.264 | 6.85 | 13.2 | 40.67699642 | 78.51966627 | 59.59833135 | 26.75880847 | 79.82120051 | 61.04843669 | 70.4348186 | 13.2743486 | -0.5532338517 | -3.621062648 | -2.08714825 | 2.169282545
360 | 0.3011 | 0.301 | 0.12 | 0.283 | 6 | 14.15 | 35.61144219 | 84.18116806 | 59.89630513 | 34.34398252 | 82.33409016 | 58.23991297 | 70.28700156 | 17.03715608 | -0.1427405829 | -4.080001663 | -2.111371123 | 2.784064009
480 | 0.3011 | 0.301 | 0.088 | 0.316 | 4.4 | 15.8 | 26.07628129 | 94.01430274 | 60.04529201 | 48.03943567 | 87.06423537 | 53.36195071 | 70.21309304 | 23.83111402 | 0.629952629 | -4.877106269 | -2.12357682 | 3.894078691
1440 | 0.3011 | 0.301 | 0.085 | 0.234 | 4.25 | 11.7 | 25.18235995 | 69.58045292 | 47.38140644 | 31.39419261 | 87.50768649 | 65.48294783 | 76.49531716 | 15.57384206 | 0.7023926176 | -2.896422097 | -1.09701474 | 2.544746289
Fibra Vagem In Natura |  |  |  | pH=8
Tempo (min) | massa de semente (g) |  | Absorbâncias (nm) |  | Fator diluição |  | Ce (ppm) |  | Média (ppm) | DESV P | % Remoção |  | Média % | DESV P | QE (mg/g) |  | Média | DESV P
| m1 | m2 | abs1 | abs2 | abs 1 dil. | abs 2 dil. | [ ] 1 | [ ] 2 | [6 empty] | 1 | 2
0 | 0.304 | 0.3008 | 0.677 | 0.677 | 33.85 | 33.85 | 201.5828367 | 201.5828367 | 201.5828367 | 0 | 0 | 0 | 0 | 0 | -13.46276716 | -13.60598808 | -13.53437762 | 0.1012724888
1 | 0.304 | 0.3008 | 0.693 | 0.644 | 34.65 | 32.2 | 206.3504172 | 191.749702 | 199.0500596 | 10.32426468 | -2.365072608 | 4.877962253 | 1.256444823 | 5.121599067 | -13.84542822 | -12.80835349 | -13.32689085 | 0.7333225748
5 | 0.304 | 0.3008 | 0.682 | 0.664 | 34.1 | 33.2 | 203.0727056 | 197.7091776 | 200.3909416 | 3.792587027 | -0.7390851899 | 1.921621494 | 0.5912681519 | 1.881403739 | -13.58234874 | -13.2917684 | -13.43705857 | 0.2054713317
10 | 0.304 | 0.3008 | 0.674 | 0.629 | 33.7 | 31.45 | 200.6889154 | 187.2800954 | 193.9845054 | 9.481467567 | 0.4434511139 | 7.095217823 | 3.769334469 | 4.703509347 | -13.39101821 | -12.44579231 | -12.91840526 | 0.6683756427
30 | 0.304 | 0.3008 | 0.604 | 0.617 | 30.2 | 30.85 | 179.8307509 | 183.70441 | 181.7675805 | 2.73909063 | 10.79064377 | 8.869022279 | 9.829833026 | 1.358791589 | -11.71687606 | -12.15574337 | -11.93630971 | 0.3103260486
60 | 0.304 | 0.3008 | 0.55 | 0.562 | 27.5 | 28.1 | 163.7401669 | 167.3158522 | 165.5280095 | 2.528391351 | 18.77276382 | 16.99895937 | 17.8858616 | 1.254269159 | -10.42539497 | -10.82635237 | -10.62587367 | 0.2835196972
90 | 0.304 | 0.3008 | 0.465 | 0.492 | 23.25 | 24.6 | 138.4123957 | 146.4576877 | 142.4350417 | 5.68888054 | 31.33721205 | 27.34615203 | 29.34168204 | 2.822105608 | -8.392508077 | -9.134400201 | -8.763454139 | 0.524596952
120 | 0.304 | 0.3008 | 0.321 | 0.326 | 16.05 | 16.3 | 95.50417163 | 96.99404052 | 96.24910608 | 1.053496396 | 52.62286552 | 51.88378033 | 44 | 0.5226121497 | -4.948558513 | -5.122056479 | -5.035307496 | 0.1226815883
180 | 0.304 | 0.3008 | 0.375 | 0.38 | 18.75 | 19 | 111.5947557 | 113.0846246 | 112.3396901 | 1.053496396 | 44.64074547 | 43.90166028 | 52 | 0.5226121497 | -6.240039599 | -6.427276726 | -6.333658162 | 0.1323966419
240 | 0.304 | 0.3008 | 0.263 | 0.33 | 13.15 | 16.5 | 78.22169249 | 98.18593564 | 88.20381406 | 14.11685171 | 61.19625372 | 51.29251218 | 56.24438295 | 7.003002805 | -3.56141216 | -5.21873946 | -4.39007581 | 1.171907372
300 | 0.304 | 0.3008 | 0.213 | 0.296 | 10.65 | 14.8 | 63.32300358 | 88.05482718 | 75.68891538 | 17.48804018 | 68.58710562 | 56.31829147 | 62.45269855 | 8.675361684 | -2.36559634 | -4.396934119 | -3.381265229 | 1.436372719
360 | 0.304 | 0.3008 | 0.201 | 0.266 | 10.05 | 13.3 | 59.74731824 | 79.11561383 | 69.43146603 | 13.69545315 | 70.36091008 | 60.75280261 | 65.55685635 | 6.793957946 | -2.078600543 | -3.67181176 | -2.875206151 | 1.126570456
480 | 0.304 | 0.3008 | 0.19 | 0.247 | 9.5 | 12.35 | 56.46960667 | 73.45411204 | 64.96185936 | 12.00985892 | 71.9868975 | 63.56132633 | 67.77411192 | 5.957778506 | -1.815521062 | -3.212567599 | -2.51404433 | 0.9878610798
1440 | 0.304 | 0.3008 | 0.108 | 0.158 | 5.4 | 7.9 | 32.03575685 | 46.93444577 | 39.48510131 | 10.53496396 | 84.10789461 | 76.71704271 | 80.41246866 | 5.226121497 | 0.1456168841 | -1.061371266 | -0.4578771908 | 0.8534695056

## Tempo (Vagem 2)
[13 empty] | ABS | ABS*VOL |  | C. Teorico | C. Real
[12 empty] | Sol 4 | 0.677 | 33.85 |  | 200 | 201.5828367
| Massa= 100 mg |  | 300
Y=0,1678x+0,0244
Fibra Vagem Base |  |  |  | pH=6
Tempo (min) | massa de semente (g) |  | Absorbâncias (nm) |  | Fator diluição |  | Ce (ppm) |  | Média (ppm) | DESV P | % Remoção |  | Média % | DESV P | QE (mg/g) |  | Média | DESV P
| m1 | m2 | abs1 | abs2 | abs 1 dil. | abs 2 dil. | [ ] 1 | [ ] 2 | [6 empty] | 1 | 2
0 | 0.3003 | 0.3011 | 0.677 | 0.677 | 33.85 | 33.85 | 201.5828367 | 201.5828367 | 201.5828367 | 0 | 0 | 0 | 0 | 0 | -16.37902503 | -16.33550719 | -16.35726611 | 0.030771756
1 | 0.3003 | 0.3011 | 0.617 | 0.682 | 30.85 | 34.1 | 183.70441 | 203.0727056 | 193.3885578 | 13.69545315 | 8.869022279 | -0.7390851899 | 4.064968545 | 6.793957946 | -14.92636565 | -16.45624051 | -15.69130308 | 1.081784887
5 | 0.3003 | 0.3011 | 0.537 | 0.488 | 26.85 | 24.4 | 159.8665077 | 145.2657926 | 152.5661502 | 10.32426468 | 20.69438532 | 27.93742018 | 24.31590275 | 5.121599067 | -12.98948648 | -11.77178791 | -12.38063719 | 0.8610429142
10 | 0.3003 | 0.3011 | 0.471 | 0.39 | 23.55 | 19.5 | 140.2002384 | 116.0643623 | 128.1323004 | 17.06664162 | 30.45030982 | 42.4234899 | 36.43689986 | 8.466316825 | -11.39156116 | -9.405414949 | -10.39848805 | 1.404417455
30 | 0.3003 | 0.3011 | 0.347 | 0.156 | 17.35 | 7.8 | 103.2514899 | 46.33849821 | 74.79499404 | 40.24356234 | 48.77962253 | 77.01267679 | 62.89614966 | 19.96378412 | -8.389398444 | -3.755095837 | -6.07224714 | 3.2769468
60 | 0.3003 | 0.3011 | 0.199 | 0.078 | 9.95 | 3.9 | 59.15137068 | 23.0965435 | 41.12395709 | 25.49461279 | 70.65654416 | 88.54240575 | 79.59947495 | 12.64721402 | -4.806171977 | -1.871656133 | -3.338914055 | 2.075016053
90 | 0.3003 | 0.3011 | 0.129 | 0.063 | 6.45 | 3.15 | 38.2932062 | 18.62693683 | 28.46007151 | 13.90615243 | 81.00373681 | 90.75966132 | 85.88169907 | 6.898480376 | -3.111402701 | -1.509456189 | -2.310429445 | 1.132747242
120 | 0.3003 | 0.3011 | 0.089 | 0.055 | 4.45 | 2.75 | 26.37425507 | 16.2431466 | 21.30870083 | 7.163775495 | 86.91641833 | 91.94219763 | 89.42930798 | 3.553762618 | -2.142963116 | -1.316282886 | -1.729623001 | 0.5845511959
180 | 0.3003 | 0.3011 | 0.05 | 0.042 | 2.5 | 2.1 | 14.75327771 | 12.36948749 | 13.5613826 | 1.685594234 | 92.68128282 | 93.86381912 | 93.27255097 | 0.8361794395 | -1.198734519 | -1.002376269 | -1.100555394 | 0.1388462503
240 | 0.3003 | 0.3011 | 0.039 | 0.037 | 1.95 | 1.85 | 11.47556615 | 10.87961859 | 11.17759237 | 0.4213985585 | 94.30727023 | 94.60290431 | 94.45508727 | 0.2090448599 | -0.9324136332 | -0.8816429548 | -0.907028294 | 0.03590029103
300 | 0.3003 | 0.3011 | 0.034 | 0.03 | 1.7 | 1.5 | 9.985697259 | 8.793802145 | 9.389749702 | 0.842797117 | 95.04635542 | 95.63762358 | 95.3419895 | 0.4180897197 | -0.811358685 | -0.7126163147 | -0.7619874998 | 0.06982139966
360 | 0.3003 | 0.3011 | 0.033 | 0.027 | 1.65 | 1.35 | 9.68772348 | 7.89988081 | 8.793802145 | 1.264195676 | 95.19417246 | 96.08107469 | 95.63762358 | 0.6271345796 | -0.7871476954 | -0.6401763261 | -0.7136620107 | 0.1039244519
480 | 0.3003 | 0.3011 | 0.031 | 0.025 | 1.55 | 1.25 | 9.091775924 | 7.303933254 | 8.197854589 | 1.264195676 | 95.48980654 | 96.37670876 | 95.93325765 | 0.6271345796 | -0.7387257161 | -0.5918830003 | -0.6653043582 | 0.1038334801
1440 | 0.3003 | 0.3011 | 0.03 | 0.028 | 1.5 | 1.4 | 8.793802145 | 8.197854589 | 8.495828367 | 0.4213985585 | 95.63762358 | 95.93325765 | 95.78544061 | 0.2090448599 | -0.7145147264 | -0.6643229889 | -0.6894188577 | 0.03549091795
9
Fibra Vagem Ácido |  |  |  | pH=10
Tempo (min) | massa de semente (g) |  | Absorbâncias (nm) |  | Fator diluição |  | Ce (ppm) |  | Média (ppm) | DESV P | % Remoção |  | Média % | DESV P | QE (mg/g) |  | Média | DESV P
| m1 | m2 | abs1 | abs2 | abs 1 dil. | abs 2 dil. | [ ] 1 | [ ] 2 | [6 empty] | 1 | 2
0 | 0.3025 | 0.3011 | 0.677 | 0.677 | 33.85 | 33.85 | 201.5828367 | 201.5828367 | 201.5828367 | 0 | 0 | 0 | 0 | 0 | -16.25990485 | -16.33550719 | -16.29770602 | 0.05345893248
1 | 0.3025 | 0.3011 | 0.69 | 0.675 | 34.5 | 33.75 | 205.4564958 | 200.9868892 | 203.2216925 | 3.160489189 | -1.921621494 | 0.295634076 | -0.8129937089 | 1.567836449 | -16.57235867 | -16.28721387 | -16.42978627 | 0.2016278251
5 | 0.3025 | 0.3011 | 0.673 | 0.674 | 33.65 | 33.7 | 200.3909416 | 200.6889154 | 200.5399285 | 0.2106992793 | 0.5912681519 | 0.4434511139 | 0.5173596329 | 0.1045224299 | -16.16376521 | -16.2630672 | -16.21341621 | 0.07021711589
10 | 0.3025 | 0.3011 | 0.617 | 0.623 | 30.85 | 31.15 | 183.70441 | 185.4922527 | 184.5983313 | 1.264195676 | 8.869022279 | 7.982120051 | 8.425571165 | 0.6271345796 | -14.81781026 | -15.0315874 | -14.92469883 | 0.1511632622
30 | 0.3025 | 0.3011 | 0.468 | 0.515 | 23.4 | 25.75 | 139.306317 | 153.3110846 | 146.3087008 | 9.902866125 | 30.89376094 | 23.94636015 | 27.42006055 | 4.912554207 | -11.23660871 | -12.42374781 | -11.83017826 | 0.8394341035
60 | 0.3025 | 0.3011 | 0.343 | 0.341 | 17.15 | 17.05 | 102.0595948 | 101.4636472 | 101.761621 | 0.4213985585 | 49.37089069 | 49.66652476 | 49.51870772 | 0.2090448599 | -8.232244998 | -8.222228468 | -8.227236733 | 0.007082756758
90 | 0.3025 | 0.3011 | 0.257 | 0.337 | 12.85 | 16.85 | 76.43384982 | 100.2717521 | 88.35280095 | 16.85594234 | 62.08315595 | 50.25779291 | 56.17047443 | 8.361794395 | -6.165242762 | -8.125641816 | -7.145442289 | 1.386211465
120 | 0.3025 | 0.3011 | 0.188 | 0.4 | 9.4 | 20 | 55.87365912 | 119.0441001 | 87.45887962 | 44.6682472 | 72.28253157 | 40.94531952 | 62 | 22.15875515 | -4.506833992 | -9.646881577 | -7.076857784 | 3.634562503
180 | 0.3025 | 0.3011 | 0.109 | 0.199 | 5.45 | 9.95 | 32.33373063 | 59.15137068 | 45.74255066 | 18.96293513 | 83.96007757 | 70.65654416 | 77.30831087 | 9.407018694 | -2.608076124 | -4.79340234 | -3.700739232 | 1.545258987
240 | 0.3025 | 0.3011 | 0.073 | 0.147 | 3.65 | 7.35 | 21.60667461 | 43.65673421 | 32.63170441 | 15.59174667 | 89.28149094 | 78.34303013 | 83.81226054 | 7.734659815 | -1.742819374 | -3.537775871 | -2.640297622 | 1.269225911
300 | 0.3025 | 0.3011 | 0.057 | 0.109 | 2.85 | 5.45 | 16.83909416 | 32.33373063 | 24.5864124 | 10.95636252 | 91.64656355 | 83.96007757 | 87.80332056 | 5.435166357 | -1.358260818 | -2.620202682 | -1.98923175 | 0.8923276491
360 | 0.3025 | 0.3011 | 0.037 | 0.08 | 1.85 | 4 | 10.87961859 | 23.69249106 | 17.28605483 | 9.060069008 | 94.60290431 | 88.24677168 | 91.42483799 | 4.494464487 | -0.8775626237 | -1.919949458 | -1.398756041 | 0.7370787993
480 | 0.3025 | 0.3011 | 0.033 | 0.062 | 1.65 | 3.1 | 9.68772348 | 18.32896305 | 14.00834327 | 6.110279098 | 95.19417246 | 90.90747836 | 93.05082541 | 3.031150468 | -0.7814229849 | -1.485309527 | -1.133366256 | 0.4977229468
1440 | 0.3025 | 0.3011 | 0.025 | 0.038 | 1.25 | 1.9 | 7.303933254 | 11.17759237 | 9.240762813 | 2.73909063 | 96.37670876 | 94.45508727 | 95.41589802 | 1.358791589 | -0.5891437071 | -0.9057896176 | -0.7474666624 | 0.2239024706
Fibra Vagem In Natura |  |  |  | pH=10
Tempo (min) | massa de semente (g) |  | Absorbâncias (nm) |  | Fator diluição |  | Ce (ppm) |  | Média (ppm) | DESV P | % Remoção |  | Média % | DESV P | QE (mg/g) |  | Média | DESV P
| m1 | m2 | abs1 | abs2 | abs 1 dil. | abs 2 dil. | [ ] 1 | [ ] 2 | [6 empty] | 1 | 2
0 | 0.3015 | 0.3021 | 0.677 | 0.677 | 33.85 | 33.85 | 201.5828367 | 201.5828367 | 201.5828367 | 0 | 0 | 0 | 0 | 0 | -16.31383488 | -16.28143401 | -16.29763445 | 0.02291087045
1 | 0.3015 | 0.3021 | 0.628 | 0.719 | 31.4 | 35.95 | 186.9821216 | 214.0977354 | 200.5399285 | 19.17363441 | 7.243034861 | -6.208315595 | 0.5173596329 | 9.511541124 | -15.13221813 | -17.29223682 | -16.21222748 | 1.527363864
5 | 0.3015 | 0.3021 | 0.537 | 0.523 | 26.85 | 26.15 | 159.8665077 | 155.6948749 | 157.7806913 | 2.94978991 | 20.69438532 | 22.76382385 | 21.72910458 | 1.463314019 | -12.93778703 | -12.57515706 | -12.75647204 | 0.2564181131
10 | 0.3015 | 0.3021 | 0.499 | 0.478 | 24.95 | 23.9 | 148.5435042 | 142.2860548 | 145.4147795 | 4.424684864 | 26.31143276 | 29.41559056 | 27.86351166 | 2.194971029 | -12.02143118 | -11.49215405 | -11.75679262 | 0.3742554518
30 | 0.3015 | 0.3021 | 0.326 | 0.438 | 16.3 | 21.9 | 96.99404052 | 130.3671037 | 113.6805721 | 23.59831928 | 51.88378033 | 35.32827208 | 43.60602621 | 11.70651215 | -7.849600626 | -10.52948471 | -9.189542667 | 1.894964207
60 | 0.3015 | 0.3021 | 0.205 | 0.27 | 10.25 | 13.5 | 60.93921335 | 80.30750894 | 70.62336114 | 13.69545315 | 69.76964193 | 60.16153446 | 64.96558819 | 6.793957946 | -4.931730699 | -6.486273479 | -5.709002089 | 1.099227742
90 | 0.3015 | 0.3021 | 0.118 | 0.23 | 5.9 | 11.5 | 35.01549464 | 68.38855781 | 51.70202622 | 23.59831928 | 82.62972423 | 66.07421598 | 74.35197011 | 11.70651215 | -2.833758107 | -5.523604139 | -4.178681123 | 1.90200837
120 | 0.3015 | 0.3021 | 0.101 | 0.178 | 5.05 | 8.9 | 29.94994041 | 52.89392133 | 41.42193087 | 16.2238445 | 85.14261388 | 73.76070195 | 79.45165792 | 8.048227105 | -2.423809439 | -4.272133997 | -3.347971718 | 1.306962829
180 | 0.3015 | 0.3021 | 0.064 | 0.123 | 3.2 | 6.15 | 18.92491061 | 36.50536353 | 27.71513707 | 12.43125748 | 90.61184428 | 81.89063904 | 86.25124166 | 6.166823366 | -1.531568222 | -2.948463655 | -2.240015938 | 1.001896369
240 | 0.3015 | 0.3021 | 0.045 | 0.092 | 2.25 | 4.6 | 13.26340882 | 27.2681764 | 20.26579261 | 9.902866125 | 93.42036801 | 86.47296722 | 89.94666761 | 4.912554207 | -1.073390299 | -2.202394916 | -1.637892608 | 0.7983268206
300 | 0.3015 | 0.3021 | 0.044 | 0.077 | 2.2 | 3.85 | 12.96543504 | 22.79856973 | 17.88200238 | 6.953076215 | 93.56818504 | 88.69022279 | 91.12920392 | 3.449240188 | -1.049275672 | -1.841393914 | -1.445334793 | 0.5601121804
360 | 0.3015 | 0.3021 | 0.036 | 0.071 | 1.8 | 3.55 | 10.58164482 | 21.01072706 | 15.79618594 | 7.374474774 | 94.75072135 | 89.57712502 | 92.16392318 | 3.658285048 | -0.8563586517 | -1.696993513 | -1.276676082 | 0.5944186107
480 | 0.3015 | 0.3021 | 0.034 | 0.075 | 1.7 | 3.75 | 9.985697259 | 22.20262217 | 16.09415971 | 8.63867045 | 95.04635542 | 88.98585687 | 92.01610614 | 4.285419627 | -0.8081293967 | -1.793260447 | -1.300694922 | 0.6965928458
1440 | 0.3015 | 0.3021 | 0.048 | 0.056 | 2.4 | 2.8 | 14.15733015 | 16.54112038 | 15.34922527 | 1.685594234 | 92.97691689 | 91.79438059 | 92.38564874 | 0.8361794395 | -1.145734182 | -1.33599251 | -1.240863346 | 0.1345329542

## tempo ph 6 e 10
VAGEM BASE
Tempo (min) | pH 6 | pH 10
0 | 0 | 0
1 | 4.064969 | 2.51289
5 | 24.3159 | 23.72463
10 | 36.4369 | 55.06185
30 | 62.89615 | 78.78648
60 | 79.59947 | 91.1292 | pH: 6
90 | 85.8817 | 93.78991
120 | 89.42931 | 96.08107
180 | 93.27255 | 94.97245
240 | 94.45509 | 97.41143
300 | 95.34199 | 97.78097
360 | 95.63762 | 97.26361
480 | 95.93326 | 97.63315
1440 | 95.78544 | 97.78097
VAGEM ÁCIDO
Tempo (min) | pH 6 | pH 10
0 | 0 | 0
1 | 7.908212 | -0.8129937
5 | 17.88586 | 0.5173596
10 | 13.82089 | 8.425571
30 | 21.6552 | 27.42006
60 | 37.10208 | 49.51871
90 | 49.37089 | 56.17047 | pH: 10
120 | 55 | 56.61393
180 | 58 | 77.30831
240 | 66.96112 | 83.81226
300 | 70.43482 | 87.80332
360 | 70.287 | 91.42484
480 | 70.21309 | 93.05083
1440 | 76.49532 | 95.4159
VAGEM IN NATURA
Tempo (min) | pH 8 | pH 10
0 | 0 | 0
1 | 1.256445 | 0.5173596
5 | 0.5912682 | 21.7291
10 | 3.769334 | 27.86351
30 | 9.829833 | 43.60603
60 | 17.88586 | 64.96559 | pH: 10
90 | 29.34168 | 74.35197
120 | 44 | 79.45166
180 | 52 | 86.25124
240 | 56.24438 | 89.94667
300 | 62.4527 | 91.1292
360 | 65.55686 | 92.16392
480 | 67.77411 | 92.01611
1440 | 80.41247 | 92.38565

## Curva Vagem
[5 empty] | ABS | ABS*VOL | C. Teorica | C. Real
|  |  |  | 1 ppm | 0.194 | 9.7 | 50 | 57.66150179
|  |  |  | 2 | 0.398 | 19.9 | 100 | 118.4481526
Concetração | Absorbância | ABS |  | 20 | 3.353 | 167.65 | 1000 | 998.9606675
(ppm) | média (nm) | 1 | 2 | 4 ppm | 0.788 | 39.4 | 200 | 234.6579261
0.5 | 0.0505 | 0.0522 | 0.0488 | desc. 1 | 0.648 | 32.4 | 200 | 192.9415971
1 | 0.0774 | 0.0842 | 0.0706 | desc. 2 | 0.38 | 19 | 200 | 113.0846246
2 | 0.19295 | 0.2168 | 0.1691 | SOL 4 | 0.677 | 33.85 | 200 | 201.5828367
5 | 0.46375 | 0.5073 | 0.4202 | SOL 5 | 0.811 | 40.55 | 200 | 241.511323
10 | 0.6768 | 0.7811 | 0.5725
20
Concetração | Absorbância | ABS
(ppm) | média (nm) | 1 | 2
0.5 | 0.0533 | 0.059 | 0.0476
1 | 0.1107 | 0.1185 | 0.1029
2 | 0.2189 | 0.2109 | 0.2269
5 | 0.46505 | 0.4249 | 0.5052
10 | 0.77325 | 0.761 | 0.7855
0.1 | 0.0084
Concetração | Absorbância | ABS
(ppm) | média (nm) | 1 | 2
0.5 | 0.059 | 0.059 | 0.0476 | Y=0,0772x+0,0243
1 | 0.1107 | 0.1185 | 0.1029
2 | 0.193 | 0.2109 | 0.2269
5 | 0.4249 | 0.4249 | 0.5052
10 | 0.7855 | 0.761 | 0.7855
0.1 | 0.0084

## Conc. e temp VAGEM
[9 empty] | Base |  |  | ph 6 |  |  | Ácido |  |  | ph 10 |  |  | Base |  |  | ph 10
[9 empty] | ABS | ABS*VOL | C. Teorica | C. Real |  |  | ABS | ABS*VOL | C. Teorica | C. Real |  |  | ABS | ABS*VOL | C. Teorica | C. Real | C. Teorica | C. Média Real
[8 empty] | 100 |  | 0 | 100 | -0.3147668394 |  |  |  | 0 | 100 | -0.3147668394 |  |  |  | 0 | 100 | -0.3147668394 | 100 | -0.3147668394
Isotermas | [7 empty] | 200 |  | 0 | 200 | -0.3147668394 |  |  |  | 0 | 200 | -0.3147668394 |  |  |  | 0 | 200 | -0.3147668394 | 200 | -0.3147668394
[8 empty] | 300 |  | 0 | 300 | -0.3147668394 |  |  |  | 0 | 300 | -0.3147668394 |  |  |  | 0 | 300 | -0.3147668394 | 300 | -0.3147668394
[8 empty] | 400 |  | 0 | 400 | -0.3147668394 |  |  |  | 0 | 400 | -0.3147668394 |  |  |  | 0 | 400 | -0.3147668394 | 400 | -0.3147668394
15 ºC | [13 empty] | Y=0,0772x+0,0243
Fibra da Vagem tratada com Base
Concentrações | massa de semente (g) |  |  | Absorbâncias (nm) |  |  | Fator diluição |  |  | Ce (ppm) |  |  | Média (ppm) | % Remoção |  |  | Média % | Desv P | QE (mg/g) |  |  | Média | Desv P
100 | 0.1009 | 0.1004 | 0.1001 | 0.0173 | 0.0189 |  | 0.865 | 0.945 |  | 10.88989637 | 11.9261658 |  | 11.40803109 | 89.11010363 | 88.0738342 |  | 88.59196891 | 0.7327531411 | 17.66305325 | 17.54458849 |  | 17.60382087 | 0.08376723565
200 | 0.1016 | 0.1 | 0.1006 | 0.0288 | 0.0328 | 0.0273 | 1.44 | 1.64 | 1.365 | 18.3380829 | 20.92875648 | 17.36658031 | 17.85233161 | 90.83095855 | 89.53562176 | 91.31670984 | 90.56109672 | 0.9206995957 | 35.7602199 | 35.8142487 | 36.30883095 | 35.96109985 | 0.302353214
300 | 0.1007 | 0.101 | 0.1002 | 0.0313 | 0.037 | 0.03 | 1.565 | 1.85 | 1.5 | 19.95725389 | 23.64896373 | 19.11528497 | 21.80310881 | 93.34758204 | 92.11701209 | 93.62823834 | 93.03094416 | 0.8038319832 | 55.61921472 | 54.72297748 | 56.06481338 | 55.46900186 | 0.6834133616
400 | 0.1006 | 0.1008 | 0.1008 | 0.0787 | 0.0642 | 0.0717 | 3.935 | 3.21 | 3.585 | 50.65673575 | 41.26554404 | 46.12305699 | 43.69430052 | 87.33581606 | 89.68361399 | 88.46923575 | 88.49622193 | 1.17413158 | 69.4519412 | 71.17747142 | 70.21367917 | 70.2810306 | 0.8647345225
15 ºC
Fibra da Vagem tratada com Ácido
Concentrações | massa de semente (g) |  |  | Absorbâncias (nm) |  |  | Fator diluição |  |  | Ce (ppm) |  |  | Média (ppm) | % Remoção |  |  | Média % | Desv P | QE (mg/g) |  |  | Média | Desv P
100 | 0.1005 | 0.1003 | 0.1011 | 0.0153 | 0.0197 | 0.0154 | 0.765 | 0.985 | 0.77 | 9.594559585 | 12.44430052 | 9.659326425 | 10.56606218 | 90.40544041 | 87.55569948 | 90.34067358 | 89.43393782 | 1.626924441 | 17.99113242 | 17.45876361 | 17.87154769 | 17.77381457 | 0.2793169537
200 | 0.102 | 0.1016 | 0.1 | 0.0537 | 0.0293 | 0.0488 | 2.685 | 1.465 | 2.44 | 34.46502591 | 18.6619171 | 31.29145078 | 28.13946459 | 82.76748705 | 90.66904145 | 84.35427461 | 85.9302677 | 4.1798871 | 32.45783806 | 35.69647301 | 33.74170984 | 33.9653403 | 1.630857759
300 | 0.1002 | 0.1004 | 0.1014 | 0.1155 | 0.1697 | 0.1696 | 5.775 | 8.485 | 8.48 | 74.49093264 | 109.5945596 | 109.5297927 | 97.87176166 | 75.16968912 | 63.46848014 | 63.49006908 | 67.37607945 | 6.749472595 | 45.01178989 | 37.9293706 | 37.56808822 | 40.16974957 | 4.197218973
400 | 0.1003 | 0.1014 | 0.1016 | 0.245 | 0.2587 | 0.2999 | 12.25 | 12.935 | 14.995 | 158.3639896 | 167.2370466 | 193.9209845 | 173.1740069 | 60.40900259 | 58.19073834 | 51.51975389 | 56.70649827 | 4.626760429 | 48.18265411 | 45.90985274 | 40.56673534 | 44.88641406 | 3.909747396
15 ºC
Fibra da Vagem In Natura
Concentrações | massa de semente (g) |  |  | Absorbâncias (nm) |  |  | Fator diluição |  |  | Ce (ppm) |  |  | Média (ppm) | % Remoção |  |  | Média % | Desv P | QE (mg/g) |  |  | Média | Desv P
100 | 0.1012 |  | 0.1008 | 0.0537 |  | 0.0479 | 2.685 |  | 2.395 | 34.46502591 |  | 30.70854922 | 32.58678756 | 65.53497409 |  | 69.29145078 | 67.41321244 | 2.656230137 | 12.95157591 |  | 13.74830373 | 13.34993982 | 0.5633716428
200 | 0.1004 | 0.1001 | 0.1012 | 0.139 | 0.1273 | 0.2047 | 6.95 | 6.365 | 10.235 | 89.7111399 | 82.13341969 | 132.2629534 | 101.369171 | 55.14443005 | 58.93329016 | 33.86852332 | 49.31541451 | 13.51087343 | 21.96989245 | 23.5497663 | 13.38676811 | 19.63547562 | 5.468890152
300 | 0.1005 | 0.1011 | 0.1007 | 0.4061 | 0.4064 | 0.3339 | 20.305 | 20.32 | 16.695 | 262.7033679 | 262.8976684 | 215.9417098 | 247.1809154 | 12.43221071 | 12.36744387 | 28.01943005 | 17.60636154 | 9.018040004 | 7.422215348 | 7.339729299 | 16.69479447 | 10.48557971 | 5.377495884
400 |  | 0.1001 |  |  | 0.5901 |  |  | 29.505 |  |  | 381.8743523 |  | 381.8743523 |  | 4.531411917 |  | 4.531411917 |  |  | 3.621508026 |  | 3.621508026
30 ºC
Fibra da Vagem tratada com Base
Concentrações | massa de semente (g) |  |  | Absorbâncias (nm) |  |  | Fator diluição |  |  | Ce (ppm) |  |  | Média (ppm) | % Remoção |  |  | Média % | Desv P | QE (mg/g) |  |  | Média | Desv P
100 | 0.1014 | 0.1008 | 0.1003 | 0.0123 | 0.0121 | 0.0109 | 0.615 | 0.605 | 0.545 | 7.651554404 | 7.522020725 | 6.744818653 | 7.306131261 | 92.3484456 | 92.47797927 | 93.25518135 | 92.69386874 | 0.4904065929 | 18.21468355 | 18.34880541 | 18.59525052 | 18.38624649 | 0.193026372
200 | 0.1013 | 0.1012 | 0.1001 | 0.0397 | 0.0209 | 0.0305 | 1.985 | 1.045 | 1.525 | 25.39766839 | 13.22150259 | 19.43911917 | 19.35276339 | 87.3011658 | 93.3892487 | 90.28044041 | 90.32361831 | 3.044271112 | 34.47232608 | 36.91274652 | 36.07610007 | 35.82039089 | 1.240142479
300 | 0.1007 | 0.1003 | 0.1004 | 0.0869 | 0.0903 | 0.0786 | 4.345 | 4.515 | 3.93 | 55.96761658 | 58.16968912 | 50.59196891 | 54.9097582 | 81.34412781 | 80.61010363 | 83.13601036 | 81.69674727 | 1.299348518 | 48.46720624 | 48.22139798 | 49.68287472 | 48.79049298 | 0.7825370918
400 | 0.1012 | 0.1007 | 0.101 | 0.1968 | 0.2219 | 0.192 | 9.84 | 11.095 | 9.6 | 127.1463731 | 143.4028497 | 124.0375648 | 131.5289292 | 68.21340674 | 64.14928756 | 68.99060881 | 67.1177677 | 2.599983945 | 53.92364169 | 50.96269121 | 54.64602678 | 53.17745323 | 1.951752581
30 ºC
Fibra da Vagem tratada com Ácido
Concentrações | massa de semente (g) |  |  | Absorbâncias (nm) |  |  | Fator diluição |  |  | Ce (ppm) |  |  | Média (ppm) | % Remoção |  |  | Média % | Desv P | QE (mg/g) |  |  | Média | Desv P
100 | 0.1006 | 0.101 | 0.1009 | 0.0371 | 0.0356 | 0.0326 | 1.855 | 1.78 | 1.63 | 23.71373057 | 22.74222798 | 20.7992228 | 22.41839378 | 76.28626943 | 77.25777202 | 79.2007772 | 77.58160622 | 1.48399472 | 15.16625635 | 15.29856872 | 15.69886565 | 15.3878969 | 0.2773135606
200 | 0.1009 | 0.1013 | 0.1011 | 0.1112 | 0.1298 | 0.1049 | 5.56 | 6.49 | 5.245 | 71.70595855 | 83.75259067 | 67.62564767 | 74.36139896 | 64.14702073 | 58.12370466 | 66.18717617 | 62.81930052 | 4.19249614 | 25.42993884 | 22.95111734 | 26.1868155 | 24.85595723 | 1.692491303
300 | 0.1 | 0.1006 | 0.1 | 0.2793 | 0.2642 | 0.3009 | 13.965 | 13.21 | 15.045 | 180.5790155 | 170.7992228 | 194.5686528 | 181.9822971 | 39.80699482 | 43.06692573 | 35.14378238 | 39.33923431 | 3.982229282 | 23.88419689 | 25.68603921 | 21.08626943 | 23.55216851 | 2.317790463
400 | 0.1011 | 0.1014 |  | 0.4797 | 0.4751 |  | 23.985 | 23.755 |  | 310.3717617 | 307.392487 |  | 308.8821244 | 22.40705959 | 23.15187824 |  | 22.77946891 | 0.5266663202 | 17.73061095 | 18.26578165 |  | 17.9981963 | 0.3784228308
30 ºC
Fibra da Vagem In Natura
Concentrações | massa de semente (g) |  |  | Absorbâncias (nm) |  |  | Fator diluição |  |  | Ce (ppm) |  |  | Média (ppm) | % Remoção |  |  | Média % | Desv P | QE (mg/g) |  |  | Média | Desv P
100 | 0.1003 | 0.1005 | 0.1009 | 0.0238 | 0.0223 | 0.0291 | 1.19 | 1.115 | 1.455 | 15.09974093 | 14.12823834 | 18.53238342 | 15.9201209 | 84.90025907 | 85.87176166 | 81.46761658 | 84.0798791 | 2.313847647 | 16.92926402 | 17.08890779 | 16.14818961 | 16.72212047 | 0.5034074014
200 | 0.1007 | 0.1012 | 0.1004 | 0.1185 | 0.1616 | 0.1361 | 5.925 | 8.08 | 6.805 | 76.43393782 | 104.3484456 | 87.83290155 | 89.53842832 | 61.78303109 | 47.8257772 | 56.08354922 | 55.23078584 | 7.017594891 | 24.54142248 | 18.90346925 | 22.34404352 | 21.92964508 | 2.841728998
300 | 0.1006 | 0.1005 | 0.1011 | 0.3077 | 0.3354 | 0.3391 | 15.385 | 16.77 | 16.955 | 198.9727979 | 216.9132124 | 219.3095855 | 211.7318653 | 33.67573402 | 27.69559585 | 26.89680484 | 29.42271157 | 3.704816697 | 20.08493083 | 16.53468409 | 15.96249545 | 17.52737012 | 2.233313129
400 | 0.1005 | 0.1001 |  | 0.5149 | 0.4906 |  | 25.745 | 24.53 |  | 333.1696891 | 317.4313472 |  | 325.3005181 | 16.70757772 | 20.64216321 |  | 18.67487047 | 2.782172083 | 13.29956435 | 16.49723334 |  | 14.89839885 | 2.261093421
45 ºC
Fibra da Vagem tratada com Base
Concentrações | massa de semente (g) |  |  | Absorbâncias (nm) |  |  | Fator diluição |  |  | Ce (ppm) |  |  | Média (ppm) | % Remoção |  |  | Média % | Desv P | QE (mg/g) |  |  | Média | Desv P
100 | 0.1008 | 0.1003 | 0.1003 | 0.0162 | 0.0288 | 0.0287 | 0.81 | 1.44 | 1.435 | 10.17746114 | 18.3380829 | 18.27331606 | 15.5962867 | 89.82253886 | 81.6619171 | 81.72668394 | 84.4037133 | 4.692952326 | 17.82193231 | 16.28353282 | 16.29644745 | 16.80063753 | 0.8844908016
200 | 0.1001 | 0.1012 | 0.1005 | 0.0476 | 0.0463 | 0.0479 | 2.38 | 2.315 | 2.395 | 30.5142487 | 29.67227979 | 30.70854922 | 30.29835924 | 84.74287565 | 85.1638601 | 84.64572539 | 84.85082038 | 0.2754177639 | 33.86328697 | 33.66160478 | 33.68984095 | 33.73824424 | 0.1092066149
300 | 0.1 | 0.1002 | 0.1008 | 0.0518 | 0.0829 | 0.0848 | 2.59 | 4.145 | 4.24 | 33.23445596 | 53.37694301 | 54.60751295 | 47.07297064 | 88.92184801 | 82.20768566 | 81.79749568 | 84.30900979 | 4.000096416 | 53.35310881 | 49.22615908 | 48.68898553 | 50.42275114 | 2.551937678
400 | 0.1003 | 0.1002 | 0.1003 | 0.2522 | 0.2275 | 0.158 | 12.61 | 11.375 | 7.9 | 163.0272021 | 147.0297927 | 102.0168394 | 137.3579447 | 59.24319948 | 63.24255181 | 74.49579016 | 65.66051382 | 7.908557754 | 47.25280118 | 50.49305534 | 59.41837699 | 52.38807784 | 6.300288994
45 ºC
Fibra da Vagem tratada com Ácido
Concentrações | massa de semente (g) |  |  | Absorbâncias (nm) |  |  | Fator diluição |  |  | Ce (ppm) |  |  | Média (ppm) | % Remoção |  |  | Média % | Desv P | QE (mg/g) |  |  | Média | Desv P
100 | 0.1 | 0.1003 | 0.1004 | 0.0306 | 0.0226 | 0.0232 | 1.53 | 1.13 | 1.16 | 19.50388601 | 14.32253886 | 14.7111399 | 16.17918826 | 80.49611399 | 85.67746114 | 85.2888601 | 83.82081174 | 2.885821211 | 16.0992228 | 17.08423951 | 16.98981277 | 16.72442503 | 0.5434956039
200 | 0.1005 | 0.1003 | 0.1004 | 0.0513 | 0.0458 | 0.0576 | 2.565 | 2.29 | 2.88 | 32.91062176 | 29.3484456 | 36.99093264 | 33.08333333 | 83.54468912 | 85.3257772 | 81.50453368 | 83.45833333 | 1.912084859 | 33.25161756 | 34.0282262 | 32.47192577 | 33.25058984 | 0.7781507259
300 | 0.1009 | 0.1002 | 0.1003 | 0.1471 | 0.1008 | 0.1433 | 7.355 | 5.04 | 7.165 | 94.95725389 | 64.97020725 | 92.49611399 | 84.14119171 | 68.34758204 | 78.34326425 | 69.167962 | 71.9529361 | 5.549367193 | 40.64276434 | 46.91213428 | 41.37664726 | 42.97718196 | 3.427467483
400 | 0.1 | 0.1001 | 0.1008 | 0.2389 | 0.2953 | 0.2617 | 11.945 | 14.765 | 13.085 | 154.4132124 | 190.9417098 | 169.1800518 | 171.511658 | 61.39669689 | 52.26457254 | 57.70498705 | 57.12208549 | 4.593882287 | 49.11735751 | 41.76988814 | 45.79760877 | 45.56161814 | 3.679415065
45 ºC
Fibra da Vagem In Natura
Concentrações | massa de semente (g) |  |  | Absorbâncias (nm) |  |  | Fator diluição |  |  | Ce (ppm) |  |  | Média (ppm) | % Remoção |  |  | Média % | Desv P | QE (mg/g) |  |  | Média | Desv P
100 | 0.1007 | 0.1005 | 0.101 | 0.0144 | 0.0236 | 0.0164 | 0.72 | 1.18 | 0.82 | 9.011658031 | 14.97020725 | 10.30699482 | 11.42962003 | 90.98834197 | 85.02979275 | 89.69300518 | 88.57037997 | 3.133894182 | 18.0711702 | 16.92135179 | 17.76099113 | 17.58450437 | 0.5948792109
200 | 0.1006 | 0.1004 | 0.1013 | 0.1973 | 0.1934 | 0.1569 | 9.865 | 9.67 | 7.845 | 127.4702073 | 124.9443005 | 101.3044041 | 117.906304 | 36.26489637 | 37.52784974 | 49.34779793 | 41.04684801 | 7.21651508 | 14.4194419 | 14.95133456 | 19.48580372 | 16.28552673 | 2.784251621
300 | 0.1011 | 0.1004 | 0.1004 | 0.3652 | 0.3489 | 0.329 | 18.26 | 17.445 | 16.45 | 236.2137306 | 225.6567358 | 212.7681347 | 224.8795337 | 21.26208981 | 24.78108808 | 29.07728843 | 25.04015544 | 3.914034911 | 12.61845093 | 14.80941519 | 17.37686559 | 14.93491057 | 2.381688342
400 | 0.1013 | 0.1003 | 0.1007 | 0.6946 | 0.5928 | 0.4944 | 34.73 | 29.64 | 24.72 | 449.5556995 | 383.623057 | 319.892487 | 384.3570812 | -12.38892487 | 4.094235751 | 20.02687824 | 3.910729706 | 16.20868066 | -9.783948565 | 3.265591826 | 15.91013167 | 3.130591643 | 12.84757209

## Isotermas VAGEM
| Qmax | KL | RL | R² | Qmax | KL | RL | R² | Qmax | KL | RL | R² |  |  |  |  | Qmax | KL | RL | R² | Qmax | KL | RL | R² | Qmax | KL | RL | R² |  |  |  |  | Qmax | KL | RL | RL | Qmax | KL | RL | RL | Qmax | KL | RL | RL
| 714.2857143 | 0.002766798419 |  | 0.0286 | 48.7804878 | 0.06045414332 |  | 0.9974 | 3.566333809 | -0.01471143757 |  | 0.8286 |  |  |  |  | 59.17159763 | 0.07246998285 |  | 0.9986 | 18.18181818 | -0.07379578693 |  | 0.9716 | 14.7275405 | -0.05787589499 |  | 0.9851 |  |  |  |  | 66.22516556 | 0.03183639047 |  | 0.9459 | 53.47593583 | 0.0377168213 |  | 0.9886 | 3.096934035 | -0.01392050354 |  | 0.7886
| Langmuir (15±2 ℃) | [15 empty] | Langmuir (30±3 ℃) | [15 empty] | Langmuir (45±3 ℃)
| Base |  |  |  | Ácido |  |  |  | In natura | [7 empty] | Base |  |  |  | Ácido |  |  |  | In natura | [7 empty] | Base |  |  |  | Ácido |  |  |  | In natura
Ci | Ce médio | Qe médio | Ce/Qe | Qe Cal | Ce médio | Qe médio | Ce/Qe | Qe Cal | Ce médio | Qe médio | Ce/Qe | Qe Cal |  |  |  | Ci | Ce médio | Qe médio | Ce/Qe | Qe Cal | Ce médio | Qe médio | Ce/Qe | Qe Cal | Ce médio | Qe médio | Ce/Qe | Qe Cal |  |  |  | Ci | Ce médio | Qe médio | Ce/Qe | Qe Cal | Ce médio | Qe médio | Ce/Qe | Qe Cal | Ce médio | Qe médio | Ce/Qe | Qe Cal
100 | 11.40803 | 17.60382 | 0.6480428979 | 21.85566969 | 10.56606 | 17.77381 | 0.5944735236 | 19.01382203 | 26.60665 | 14.57884 | 1.825017784 | -2.29377643 |  |  |  | 100 | 7.306131 | 18.38625 | 0.3973693741 | 20.48408092 | 22.41839 | 15.3879 | 1.456884844 | 45.9664915 | 15.92012 | 16.72212 | 0.9520396006 | -172.6248804 |  |  |  | 100 | 15.59629 | 16.80064 | 0.9283151712 | 21.97266887 | 16.17919 | 16.72443 | 0.9673987734 | 20.26576267 | 11.42962 | 17.5845 | 0.6499824955 | -0.5859728218
200 | 17.85233 | 35.9611 | 0.4964345273 | 33.62063666 | 28.13946 | 33.96534 | 0.8284758622 | 30.72131378 | 101.3692 | 19.63548 | 5.162552359 | 10.82551103 |  |  |  | 200 | 19.35276 | 35.82039 | 0.5402722557 | 34.54236358 | 74.3614 | 24.85596 | 2.99169323 | 22.23342451 | 89.53843 | 21.92965 | 4.082985748 | 18.2490923 |  |  |  | 200 | 30.29836 | 33.73824 | 0.8980419677 | 32.5157645 | 33.08333 | 33.25059 | 0.9949698183 | 29.68557221 | 117.9063 | 16.28553 | 7.239944151 | 7.92597039
300 | 21.80311 | 55.469 | 0.3930683459 | 40.63768721 | 97.87176 | 40.16975 | 2.436454364 | 41.7279757 | 247.1809 | 10.48558 | 23.57341438 | 4.919069331 |  |  |  | 300 | 54.90976 | 48.79049 | 1.125419213 | 47.28810239 | 181.9823 | 23.55217 | 7.726774585 | 19.64461065 | 211.7319 | 17.52737 | 12.08007041 | 16.03617001 |  |  |  | 300 | 47.07297 | 50.42275 | 0.9335660902 | 39.72061167 | 84.14119 | 42.97718 | 1.957810817 | 40.66284246 | 224.8795 | 14.93491 | 15.05730701 | 4.550595885
400 | 43.6943 | 70.28103 | 0.6217083066 | 77.03888577 | 173.174 | 44.88641 | 3.858049491 | 44.52727296 | 381.8744 | 3.621508 | 105.4462256 | 4.338615112 |  |  |  | 400 | 131.5289 | 53.17745 | 2.473396547 | 53.55327597 | 308.8821 | 17.9982 | 17.16183773 | 19.01606852 | 325.3005 | 14.8984 | 21.83459589 | 15.55367457 |  |  |  | 400 | 137.3579 | 52.38808 | 2.621931371 | 53.89957507 | 171.5117 | 45.56162 | 3.764389085 | 46.3160973 | 384.3571 | 3.130592 | 122.7745822 | 3.808800217
mudei de ln para log
[38 empty] | b | a
| KF | 1/nf | nf | R² |  | KF | 1/nf | nf | R² |  | KF | 1/nf | nf | R² |  |  | KF | 1/nf | nf | R² |  | KF | 1/nf | nf | R² |  | KF | 1/nf | nf | R² |  |  | KF | 1/nf | nf | R² |  | KF | 1/nf | nf | R² |  | KF | 1/nf | nf | R²
| 1.849694478 | 1.0068 | 0.9932459277 | 0.8562 |  | 9.858253917 | 0.3076 | 3.250975293 | 0.8687 |  | 86.02011127 | -0.4404 | -2.270663034 | 0.4939 |  |  | 10.33237119 | 0.3621 | 2.761668048 | 0.89 |  | 14.05400164 | 0.0776 | 12.88659794 | 0.1548 |  | 19.67433219 | -0.0243 | -41.15226337 | 0.0401 |  |  | 5.360434578 | 0.5024 | 1.99044586 | 0.7564 |  | 6.498303635 | 0.4044 | 2.472799209 | 0.8314 |  | 52.54120151 | -0.3327 | -3.005710851 | 0.3894
| Freundlich (15±2 ℃) | [15 empty] | Freundlich (30±3 ℃) | [15 empty] | Freundlich (45±3 ℃)
| Base |  |  |  |  | Ácido |  |  |  |  | In natura | [5 empty] | Base |  |  |  |  | Ácido |  |  |  |  | In natura | [5 empty] | Base |  |  |  |  | Ácido |  |  |  |  | In natura
Ci | Ce médio | Qe médio | Log Ce | Log Qe | Qe Cal | Ce médio | Qe médio | Log Ce | Log Qe | Qe Cal | Ce médio | Qe médio | Log Ce | Log Qe | Qe Cal | Ci | Ce médio | Qe médio | Log Ce | Log Qe | Qe Cal | Ce médio | Qe médio | Log Ce | Log Qe | Qe Cal | Ce médio | Qe médio | Log Ce | Log Qe | Qe Cal | Ci | Ce médio | Qe médio | Log Ce | Log Qe | Qe Cal | Ce médio | Qe médio | Log Ce | Log Qe | Qe Cal | Ce médio | Qe médio | Log Ce | Log Qe | Qe Cal
100 | 11.40803109 | 17.60382087 | 1.057210696 | 1.245606941 | 21.45357776 | 10.56606218 | 17.77381457 | 1.023913162 | 1.249780645 | 20.35896467 | 26.6066494 | 14.57884391 | 1.424990187 | 1.163723086 | 20.27842971 | 100 | 7.306131261 | 18.38624649 | 0.8636874704 | 1.264493078 | 21.22957173 | 22.41839378 | 15.3878969 | 1.350604493 | 1.187179268 | 17.88985863 | 15.9201209 | 16.72212047 | 1.201946361 | 1.223291348 | 18.39469975 | 100 | 15.5962867 | 16.80063753 | 1.19302121 | 1.225325762 | 21.30952926 | 16.17918826 | 16.72442503 | 1.208956728 | 1.223351196 | 20.03097555 | 11.42962003 | 17.58450437 | 1.058031793 | 1.245130132 | 23.36107493
200 | 17.85233161 | 35.96109985 | 1.251694945 | 1.555832966 | 33.67491211 | 28.13946459 | 33.9653403 | 1.44931583 | 1.53103597 | 27.51753638 | 101.369171 | 19.63547562 | 2.005905895 | 1.293041425 | 11.25120516 | 200 | 19.35276339 | 35.82039089 | 1.286742987 | 1.554130321 | 30.20853301 | 74.36139896 | 24.85595723 | 1.871347552 | 1.395430493 | 19.63435188 | 89.53842832 | 21.92964508 | 1.952009467 | 1.341031603 | 17.6386836 | 200 | 30.29835924 | 33.73824424 | 1.481419111 | 1.528122478 | 29.74849239 | 33.08333333 | 33.25058984 | 1.519609261 | 1.521799354 | 26.7503818 | 117.906304 | 16.28552673 | 2.071537026 | 1.21180181 | 10.74730642
300 | 21.80310881 | 55.46900186 | 1.338518422 | 1.744050351 | 41.18322451 | 97.87176166 | 40.16974957 | 1.990657406 | 1.603899124 | 40.37627205 | 247.1809154 | 10.48557971 | 2.393014936 | 1.020592446 | 7.598296247 | 300 | 54.9097582 | 48.79049298 | 1.739649531 | 1.688335206 | 44.06838097 | 181.9822971 | 23.55216851 | 2.260029143 | 1.3720309 | 21.04642139 | 211.7318653 | 17.52737012 | 2.325786224 | 1.243716758 | 17.27362133 | 300 | 47.07297064 | 50.42275114 | 1.672771606 | 1.702626538 | 37.11935789 | 84.14119171 | 42.97718196 | 1.925008659 | 1.633237935 | 39.01876342 | 224.8795337 | 14.93491057 | 2.351949932 | 1.174202626 | 8.669743676
400 | 43.69430052 | 70.2810306 | 1.640424791 | 1.846838121 | 82.92389249 | 173.1740069 | 44.88641406 | 2.238482706 | 1.652114911 | 48.12350825 | 381.8743523 | 3.621508026 | 2.581920491 | 0.558889452 | 6.273677873 | 400 | 131.5289292 | 53.17745323 | 2.119021284 | 1.725727534 | 60.46410198 | 308.8821244 | 17.9981963 | 2.489792776 | 1.255228984 | 21.92844922 | 325.3005181 | 14.89839885 | 2.512284755 | 1.173139597 | 17.09430626 | 400 | 137.3579447 | 52.38807784 | 2.137853784 | 1.719232464 | 63.5708094 | 171.511658 | 45.56161814 | 2.234293645 | 1.65859914 | 52.04132557 | 384.3570812 | 3.130591643 | 2.584734887 | 0.4956264216 | 7.253685189
| AT | B (L.g¯¹) | bT (J.mol¯¹) | R² |  | AT | B (L.g¯¹) | bT (J.mol¯¹) | R² |  | AT | B (L.g¯¹) | bT (J.mol¯¹) | R² |  |  | AT | B (L.g¯¹) | bT (J.mol¯¹) | R² |  | AT | B (L.g¯¹) | bT (J.mol¯¹) | R² |  | AT | B (L.g¯¹) | bT (J.mol¯¹) | R² |  |  | AT | B (L.g¯¹) | bT (J.mol¯¹) | R² |  | AT | B (L.g¯¹) | bT (J.mol¯¹) | R² |  | AT | B (L.g¯¹) | bT (J.mol¯¹) | R²
| 0.1478161146 | 39.597 | 60.50153042 | 0.9293 |  | 0.9114679702 | 9.0821 | 263.7803041 | 0.9294 |  | 0.0003440174152 | -3.852 | -621.9312305 | 0.448 |  |  | 0.7831251656 | 12.145 | 207.5248333 | 0.9521 |  | 36409.42781 | 1.355 | 1860.065756 | 0.1196 |  | 0 | -0.3937 | -6401.801118 | 0.031 |  |  | 0.2508077127 | 16.313 | 162.146699 | 0.8047 |  | 0.3418718173 | 11.975 | 220.8851023 | 0.9032 |  | 0.0001154659431 | -2.9353 | -901.1341601 | 0.4663
| Temkin (15±2 ℃) | [15 empty] | Temkin (30±3 ℃) | [15 empty] | Temkin (45±3 ℃)
| Base |  |  |  |  | Ácido |  |  |  |  | In natura | [5 empty] | Base |  |  |  |  | Ácido |  |  |  |  | In natura | [5 empty] | Base |  |  |  |  | Ácido |  |  |  |  | In natura
Ci | Qe médio | Ln Ce | Qe Cal | T (K) |  | Qe médio | Ln Ce | Qe Cal |  |  | Qe médio | Ln Ce | Qe Cal |  |  | Ci | Qe médio | Ln Ce | Qe Cal | T (K) |  | Qe médio | Ln Ce | Qe Cal |  |  | Qe médio | Ln Ce | Qe Cal |  |  | Ci | Qe médio | Ln Ce | Qe Cal | T (K) |  | Qe médio | Ln Ce | Qe Cal |  |  | Qe médio | Ln Ce | Qe Cal
100 | 17.60382087 | 2.434317589 | 20.69067356 | 288.15 |  | 17.77381457 | 2.357647183 | 20.57048748 |  |  | 14.57884391 | 3.281161162 | 18.0799672 |  |  | 100 | 18.38624649 | 1.988713894 | 21.18393025 | 303.15 |  | 15.3878969 | 3.109881773 | 18.4448898 |  |  | 16.72212047 | 2.767583774 | 18.49140227 |  |  | 100 | 16.80063753 | 2.747032854 | 22.25034695 | 318.15 |  | 16.72442503 | 2.783725741 | 20.48211575 |  |  | 17.58450437 | 2.436208234 | 19.46199797
200 | 35.96109985 | 2.882134122 | 38.42286482 |  |  | 33.9653403 | 3.337173025 | 29.46663913 |  |  | 19.63547562 | 4.618769011 | 12.92750177 |  |  | 200 | 35.82039089 | 2.96283522 | 33.01463375 |  |  | 24.85595723 | 4.308936976 | 20.0696096 |  |  | 21.92964508 | 4.4946679 | 17.81144925 |  |  | 200 | 33.73824424 | 3.411093561 | 33.08316925 |  |  | 33.25058984 | 3.499029631 | 29.04787983 |  |  | 16.28552673 | 4.769890275 | 12.61194108
300 | 55.46900186 | 3.082052566 | 46.33903544 | R |  | 40.16974957 | 4.583658067 | 40.78734093 |  |  | 10.48557971 | 5.510120519 | 9.494015759 |  |  | 300 | 48.79049298 | 4.005691078 | 45.68011814 | R |  | 23.55216851 | 5.203909413 | 21.28229726 |  |  | 17.52737012 | 5.355320688 | 17.47261025 |  |  | 300 | 50.42275114 | 3.851698965 | 40.27076521 | R |  | 42.97718196 | 4.432496241 | 40.22614249 |  |  | 14.93491057 | 5.415564853 | 10.71669249
400 | 70.2810306 | 3.777217671 | 73.86548811 | 8.314 |  | 44.88641406 | 5.154296909 | 45.96993996 |  |  | 3.621508026 | 5.945091634 | 7.818507026 |  |  | 400 | 53.17745323 | 4.879226821 | 56.28920974 | 8.314 |  | 17.9981963 | 5.73295973 | 21.99916043 |  |  | 14.89839885 | 5.784749426 | 17.30354415 |  |  | 400 | 52.38807784 | 4.922590254 | 57.74021481 | 8.314 |  | 45.56161814 | 5.144651241 | 48.75419861 |  |  | 3.130591643 | 5.951572019 | 9.143350651
| Qd | ADKR | E | R² |  | Qd | ADKR | E | R² |  | Qd | ADKR | E | R² |  |  | Qd | ADKR | E | R² |  | Qd | ADKR | E | R² |  | Qd | ADKR | E | R² |  |  | Qd | ADKR | E | R² |  | Qd | ADKR | E | R² |  | Qd | ADKR | E | R²
| 77.62581194 | 4e-05 | 111.8033989 | 0.9751 |  | 41.47952782 | 2e-05 | 158.113883 | 0.9757 |  | 8.767923454 | 7e-05 | 84.51542547 | 0.1367 |  |  | 48.38065288 | 9e-06 | 235.7022604 | 0.9529 |  | 22.11375913 | 3e-05 | 129.0994449 | 0.5521 |  | 17.86779624 | 3e-06 | 408.2482905 | 0.0333 |  |  | 52.61493422 | 4e-05 | 111.8033989 | 0.9703 |  | 44.50493136 | 4e-05 | 111.8033989 | 0.9945 |  | 9.084775586 | 1e-05 | 223.6067977 | 0.1615
| Durbinin-Kaganer Radushkevich (15±2 ℃) | [15 empty] | Durbinin-Kaganer Radushkevich (30±3 ℃) | [15 empty] | Durbinin-Kaganer Radushkevich (45±3 ℃)
| Base |  |  |  | 0.00894427191 | Ácido |  |  |  | 0.00632455532 | In natura |  |  |  | 0.01183215957 |  | Base |  |  |  | 0.004242640687 | Ácido |  |  |  | 0.007745966692 | In natura |  |  |  | 0.002449489743 |  | Base |  |  |  | 0.00894427191 | Ácido |  |  |  | 0.00894427191 | In natura |  |  |  | 0.004472135955
Ci | ε^2 | Ln Qe | Qe médio | Qe Cal |  | ε^2 | Ln Qe | Qe médio | Qe Cal |  | ε^2 | Ln Qe | Qe médio | Qe Cal |  | Ci | ε^2 | Ln Qe | Qe médio | Qe Cal |  | ε^2 | Ln Qe | Qe médio | Qe Cal |  | ε^2 | Ln Qe | Qe médio | Qe Cal |  | Ci | ε^2 | Ln Qe | Qe médio | Qe Cal |  | ε^2 | Ln Qe | Qe médio | Qe Cal |  | ε^2 | Ln Qe | Qe médio | Qe Cal
100 | 40479.5743 | 2.868115973 | 17.60382087 | 15.37460355 |  | 46882.46177 | 2.877726283 | 17.77381457 | 16.24119254 |  | 7804.621816 | 2.67957143 | 14.57884391 | 5.077284 |  | 100 | 104429.5879 | 2.911602912 | 18.38624649 | 18.90135681 |  | 12085.78256 | 2.733581285 | 15.3878969 | 15.38859304 |  | 23551.64058 | 2.816732422 | 16.72212047 | 16.64891549 |  | 100 | 26996.18344 | 2.821416834 | 16.80063753 | 17.87052419 |  | 25141.12725 | 2.816870227 | 16.72442503 | 16.28028571 |  | 49173.37865 | 2.867018081 | 17.58450437 | 5.555932154
200 | 17030.89598 | 3.582437795 | 35.96109985 | 39.2779841 |  | 6991.389304 | 3.525340602 | 33.9653403 | 36.06677978 |  | 552.4925768 | 2.977337911 | 19.63547562 | 8.435302009 |  | 200 | 16108.20192 | 3.578517309 | 35.82039089 | 41.85143907 |  | 1132.406454 | 3.213097451 | 24.85595723 | 21.37512379 |  | 782.8136951 | 3.087839378 | 21.92964508 | 17.82588401 |  | 200 | 7370.474324 | 3.518632038 | 33.73824424 | 39.1805726 |  | 6198.560782 | 3.504072507 | 33.25058984 | 34.73186512 |  | 498.5741911 | 2.790276782 | 16.28552673 | 9.039593966
300 | 11529.74639 | 4.01582434 | 55.46900186 | 48.94563266 |  | 592.4771396 | 3.693114214 | 40.16974957 | 40.99091502 |  | 93.45899523 | 2.350000952 | 10.48557971 | 8.710749784 |  | 300 | 2067.075615 | 3.887535478 | 48.79049298 | 47.48891519 |  | 190.5750282 | 3.159217897 | 23.55216851 | 21.98768995 |  | 140.8918015 | 2.863763666 | 17.52737012 | 17.86024556 |  | 300 | 3088.771076 | 3.920442485 | 50.42275114 | 46.49985326 |  | 975.7102 | 3.760669323 | 42.97718196 | 42.80143337 |  | 137.6089729 | 2.703701464 | 14.93491057 | 9.072282718
400 | 2935.68564 | 4.252501927 | 70.2810306 | 69.02526344 |  | 190.0805882 | 3.804135167 | 44.88641406 | 41.32213812 |  | 39.21281335 | 1.286890521 | 3.621508026 | 8.743889408 |  | 400 | 364.0585607 | 3.973634495 | 53.17745323 | 48.22239178 |  | 66.30031918 | 2.890271547 | 17.9981963 | 22.06981837 |  | 59.78640475 | 2.701253747 | 14.89839885 | 17.86459178 |  | 400 | 367.8023417 | 3.958679043 | 52.38807784 | 51.8465247 |  | 236.2440953 | 3.819065655 | 45.56161814 | 44.08635112 |  | 47.19280654 | 1.14122201 | 3.130591643 | 9.080489237
| Henry (15±2 ℃) | [15 empty] | Henry (30±3 ℃) | [15 empty] | Henry (45±3 ℃)
| Base |  |  |  | Ácido |  |  |  | In natura | [7 empty] | Base |  |  |  | Ácido |  |  |  | In natura | [7 empty] | Base |  |  |  | Ácido |  |  |  | In natura
Ci | Ce médio | Qe médio | 1/Ce | 1/Qe | Ce médio | Qe médio | 1/Ce | 1/Qe | Ce médio | Qe médio | 1/Ce | 1/Qe |  |  |  | Ci | Ce médio | Qe médio | 1/Ce | 1/Qe | Ce médio | Qe médio | 1/Ce | 1/Qe | Ce médio | Qe médio | 1/Ce | 1/Qe |  |  |  | Ci | Ce médio | Qe médio | 1/Ce | 1/Qe | Ce médio | Qe médio | 1/Ce | 1/Qe | Ce médio | Qe médio | 1/Ce | 1/Qe
50 | 2.530466 | 8.448131 | 0.395184136 | 0.1183693777 | 27.62007 | 5.05089 | 0.03620555411 | 0.1979849093 | 12.92473 | 6.994899 | 0.07737104825 | 0.1429613194 |  |  |  | 50 | 4.681004 | 6.601274 | 0.2136294028 | 0.1514859206 | 7.548387 | 6.197318 | 0.1324786325 | 0.1613601223 | 15.97133 | 5.075859 | 0.06261220826 | 0.1970109809 |  |  |  | 50 | 2.351254 | 7.230124 | 0.425304878 | 0.1383102238 | 9.519713 | 6.32651 | 0.1050451807 | 0.1580650376 | 5.577061 | 6.836149 | 0.1793059126 | 0.1462811858
75 | 2.351254 | 13.04231 | 0.425304878 | 0.07667354669 | 57.18996 | 5.612547 | 0.01748558536 | 0.1781722319 | 32.63799 | 8.833199 | 0.03063913903 | 0.1132092728 |  |  |  | 75 | 4.860215 | 10.77286 | 0.2057522124 | 0.09282587089 | 16.68817 | 9.218975 | 0.05992268041 | 0.1084719288 | 32.8172 | 7.046961 | 0.03047182176 | 0.1419051469 |  |  |  | 75 | 2.530466 | 11.01927 | 0.395184136 | 0.09075010429 | 21.34767 | 8.482349 | 0.04684351914 | 0.117891872 | 9.519713 | 11.2495 | 0.1050451807 | 0.08889282054
100 | 6.831541 | 14.56782 | 0.1463798531 | 0.06864445422 | 65 | 7 | 0.01538461538 | 0.1428571429 | 38.19355 | 10.49759 | 0.02618243243 | 0.09525995507 |  |  |  | 100 | 5.935484 | 13.9019 | 0.1684782609 | 0.07193262176 | 26.00717 | 11.20605 | 0.03845093716 | 0.08923749862 | 52.35125 | 7.793847 | 0.01910173901 | 0.1283063479 |  |  |  | 100 | 2.888889 | 14.14382 | 0.3461538462 | 0.07070225561 | 31.02509 | 10.45994 | 0.03223197782 | 0.09560287178 | 15.97133 | 12.4319 | 0.06261220826 | 0.08043822153
150 | 12.3871 | 19.07914 | 0.08072916667 | 0.0524132665 | 100.5591 | 7.168785 | 0.00994439692 | 0.1394936551 | 73.49821 | 10.73821 | 0.01360577392 | 0.09312540004 |  |  |  | 150 | 5.577061 | 18.30151 | 0.1793059126 | 0.05464030323 | 48.76703 | 12.40082 | 0.02050565927 | 0.08063981307 | 76.00717 | 8.901545 | 0.01315665378 | 0.1123400531 |  |  |  | 150 | 7.189964 | 19.50992 | 0.1390827517 | 0.0512559642 | 71.8853 | 10.99176 | 0.01391104906 | 0.09097725 | 53.24731 | 13.51697 | 0.01878029079 | 0.07398108976
250 | 48.76703 | 19.86755 | 0.02050565927 | 0.05033333333 | 138.552 | 7.859186 | 0.007217508278 | 0.1272396375 | 121.1685 | 10.12439 | 0.008252972845 | 0.09877135357 |  |  |  | 250 | 25.11111 | 24.51642 | 0.03982300885 | 0.04078898749 | 103.0681 | 14.34658 | 0.009702322993 | 0.06970304267 | 134.4301 | 10.19321 | 0.00743880979 | 0.0981045518 |  |  |  | 250 | 86.93907 | 26.89318 | 0.01150230871 | 0.03718415152 | 217.405 | 9.507214 | 0.004599709839 | 0.1051832885 | 167.2258 | 16.2467 | 0.005979938272 | 0.06155095584
350 | [15 empty] | 350 | [15 empty] | 350
| Qmax | Ki | Kn | R² | Qmax | Ki | Kn | R² | Qmax | Ki | Kn | R² |  |  |  |  | Qmax | Ki | Kn | R² | Qmax | Ki | Kn | R² | Qmax | Ki | Kn | R² |  |  |  |  | Qmax | Ki | Kn | R² | Qmax | Ki | Kn | R² | Qmax | Ki | Kn | R²
| 20.92050209 | 0.0469 | 13.81236674 | 0.008 | 9.285051068 | 0.0337 | 0.1839762611 | 0.3591 | 10.72961373 | 13.832 | -1.386205899 | 0.1551 |  |  |  |  | 37.03703704 | 0.0126 | 17.45238095 | 0.0544 | 9.285051068 | 1.7182 | 0.04970317774 | 0.0236 | 10.72961373 | 9e-05 | 1117.777778 | 1e-06 |  |  |  |  | 28.24858757 | 0.0954 | 3.262054507 | 0.3416 | 9.615384615 | 0.744 | -0.9172043011 | 0.3098 | 16.83501684 | 0.1057 | 0.6083254494 | 0.4002
| Kiselev (15±2 ℃) | [15 empty] | Kiselev (30±3 ℃) | [15 empty] | Kiselev (45±3 ℃)
| Base |  |  |  | Ácido |  |  |  | In natura | [7 empty] | Base |  |  |  | Ácido |  |  |  | In natura | [7 empty] | Base |  |  |  | Ácido |  |  |  | In natura
Ci | θ | 1/θ | 1/Ce(1-θ) |  | θ | 1/θ | 1/Ce(1-θ) |  | θ | 1/θ | 1/Ce(1-θ) |  |  |  |  | Ci | θ | 1/θ | 1/Ce(1-θ) |  | θ | 1/θ | 1/Ce(1-θ) |  | θ | 1/θ | 1/Ce(1-θ) |  |  |  |  | Ci | θ | 1/θ | 1/Ce(1-θ) |  | θ | 1/θ | 1/Ce(1-θ) |  | θ | 1/θ | 1/Ce(1-θ)
50 | 0.4038206581 | 2.476346814 | 0.6628611698 |  | 0.5439808539 | 1.838299993 | 0.07939481142 |  | 0.6519245933 | 1.533919736 | 0.2222824329 |  |  |  |  | 50 | 0.1782343857 | 5.610589651 | 0.2599639107 |  | 0.6674511548 | 1.498236976 | 0.3983734552 |  | 0.4730700774 | 2.113851727 | 0.1188245449 |  |  |  |  | 50 | 0.2559463721 | 3.907068468 | 0.5716051399 |  | 0.657957013 | 1.519856131 | 0.3071110496 |  | 0.4060672578 | 2.462646226 | 0.301895989
75 | 0.6234223153 | 1.604049094 | 1.129394798 |  | 0.6044712965 | 1.654338272 | 0.04420813257 |  | 0.8232541181 | 1.214691768 | 0.1733513602 |  |  |  |  | 75 | 0.2908671876 | 3.437995218 | 0.2901462304 |  | 0.9928836074 | 1.007167399 | 8.420373067 |  | 0.6567767418 | 1.522587413 | 0.08878134283 |  |  |  |  | 75 | 0.3900821963 | 2.563562268 | 0.6479301532 |  | 0.8821642938 | 1.133575692 | 0.3975324684 |  | 0.6682204439 | 1.49651213 | 0.3166113728
100 | 0.6963417591 | 1.436076448 | 0.482054604 |  | 0.7539 | 1.326435867 | 0.06251367487 |  | 0.9783754352 | 1.022102522 | 1.210772685 |  |  |  |  | 100 | 0.375351257 | 2.664171176 | 0.2697168013 |  | 1.20689174 | 0.8285747318 | -0.1858505183 |  | 0.7263865082 | 1.376677552 | 0.06981285493 |  |  |  |  | 100 | 0.5006912396 | 1.997238859 | 0.6932661183 |  | 1.087833431 | 0.9192583825 | -0.3669670825 |  | 0.7384549144 | 1.354178814 | 0.2393935567
150 | 0.911982847 | 1.096511851 | 0.9171981128 |  | 0.7720781274 | 1.295205711 | 0.04363072664 |  | 1.00080107 | 0.9991995712 | -16.98450064 |  |  |  |  | 150 | 0.4941407423 | 2.023714934 | 0.3544581025 |  | 1.335568572 | 0.7487447824 | -0.06110721017 |  | 0.8296239629 | 1.205365376 | 0.0772212689 |  |  |  |  | 150 | 0.690651333 | 1.447908593 | 0.4495986781 |  | 1.143142929 | 0.87478125 | -0.09718292898 |  | 0.8029078808 | 1.245472892 | 0.09528686825
250 | 0.9496688742 | 1.052998605 | 0.4074150723 |  | 0.8464343513 | 1.181426532 | 0.04699949721 |  | 0.943593427 | 1.059778472 | 0.146312254 |  |  |  |  | 250 | 0.6619433739 | 1.51070324 | 0.1177998175 |  | 1.545126237 | 0.6471963108 | -0.01779830495 |  | 0.9500068885 | 1.052623946 | 0.1487966955 |  |  |  |  | 250 | 0.952018496 | 1.05039976 | 0.2397238049 |  | 0.9887502232 | 1.011377774 | 0.408871208 |  | 0.9650540627 | 1.036211378 | 0.1711196991
350 | [15 empty] | 350 | [15 empty] | 350
| Qmax | KE | R² |  | Qmax | KE | R² |  | Qmax | KE | R² | [5 empty] | Qmax | KE | R² |  | Qmax | KE | R² |  | Qmax | KE | R² | [5 empty] | Qmax | KE | R² |  | Qmax | KE | R² |  | Qmax | KE | R²
| 0.4968944099 | 176422.1533 | 0.4962 |  | 0.3314660744 | 6747523.995 | 0.5728 |  | 0.474608448 | 27.70117414 | 0.7606 | [5 empty] | 21.78649237 | 1.035043402 | 0.0024 |  | 0.508001016 | 1170.449743 | 0.853 |  | 0.4922955743 | 97.80924087 | 0.9538 | [5 empty] | 0.6473748948 | 1959.53167 | 0.4803 |  | 0.3705899792 | 159718.1279 | 0.3133 |  | 0.37515006 | 1010208.719 | 0.6147
| Elovich (15±2 ℃) | [15 empty] | Elovich (30±3 ℃) | [15 empty] | Elovich (45±3 ℃)
| Base |  |  |  | Ácido |  |  |  | In natura | [7 empty] | Base |  |  |  | Ácido |  |  |  | In natura | [7 empty] | Base |  |  |  | Ácido |  |  |  | In natura
Ci | Ce médio | Qe médio | ln Qe | ln Qe/Ce | Ce médio | Qe médio | ln Qe | ln Qe/Ce | Ce médio | Qe médio | ln Qe | ln Qe/Ce |  |  |  | Ci | Ce médio | Qe médio | ln Qe | ln Qe/Ce | Ce médio | Qe médio | ln Qe | ln Qe/Ce | Ce médio | Qe médio | ln Qe | ln Qe/Ce |  |  |  | Ci | Ce médio | Qe médio | ln Qe | ln Qe/Ce | Ce médio | Qe médio | ln Qe | ln Qe/Ce | Ce médio | Qe médio | ln Qe | ln Qe/Ce
50 | 2.530466 | 8.448131 | 2.133945224 | 1.205541769 | 27.62007 | 5.05089 | 1.619564467 | -1.698978276 | 12.92473 | 6.994899 | 1.945181179 | -0.6139614429 |  |  |  | 50 | 4.681004 | 6.601274 | 1.887262592 | 0.3437500638 | 7.548387 | 6.197318 | 1.824116627 | -0.1972172837 | 15.97133 | 5.075859 | 1.624495811 | -1.146299189 |  |  |  | 50 | 2.351254 | 7.230124 | 1.978256118 | 1.123307111 | 9.519713 | 6.32651 | 1.8447487 | -0.4086160285 | 5.577061 | 6.836149 | 1.922224579 | 0.2035626561
75 | 2.351254 | 13.04231 | 2.568198523 | 1.713249516 | 57.18996 | 5.612547 | 1.725004602 | -2.32137383 | 32.63799 | 8.833199 | 2.178517202 | -1.306959832 |  |  |  | 75 | 4.860215 | 10.77286 | 2.377029897 | 0.7959472103 | 16.68817 | 9.218975 | 2.22126386 | -0.5934363476 | 32.8172 | 7.046961 | 1.952596424 | -1.538356475 |  |  |  | 75 | 2.530466 | 11.01927 | 2.399645657 | 1.471242201 | 21.34767 | 8.482349 | 2.137987414 | -0.9229551983 | 9.519713 | 11.2495 | 2.420323899 | 0.1669591697
100 | 6.831541 | 14.56782 | 2.678814933 | 0.7572646311 | 65 | 7 | 1.945910149 | -2.228477121 | 38.19355 | 10.49759 | 2.351145755 | -1.291520856 |  |  |  | 100 | 5.935484 | 13.9019 | 2.632025407 | 0.8510768538 | 26.00717 | 11.20605 | 2.41645394 | -0.8419182704 | 52.35125 | 7.793847 | 2.053334532 | -1.904641368 |  |  |  | 100 | 2.888889 | 14.14382 | 2.649277803 | 1.588405842 | 31.02509 | 10.45994 | 2.34755242 | -1.087243799 | 15.97133 | 12.4319 | 2.520265824 | -0.2505291762
150 | 12.3871 | 19.07914 | 2.948595542 | 0.4319401941 | 100.5591 | 7.168785 | 1.969736162 | -2.641009848 | 73.49821 | 10.73821 | 2.373808307 | -1.923452717 |  |  |  | 150 | 5.577061 | 18.30151 | 2.906983514 | 1.188321591 | 48.76703 | 12.40082 | 2.517762793 | -1.369291576 | 76.00717 | 8.901545 | 2.18622482 | -2.144602838 |  |  |  | 150 | 7.189964 | 19.50992 | 2.970923293 | 0.9982371064 | 71.8853 | 10.99176 | 2.397145804 | -1.877926054 | 53.24731 | 13.51697 | 2.603945762 | -1.371001559
250 | 48.76703 | 19.86755 | 2.989087731 | -0.8979666382 | 138.552 | 7.859186 | 2.061683061 | -2.869562438 | 121.1685 | 10.12439 | 2.31494766 | -2.482234139 |  |  |  | 250 | 25.11111 | 24.51642 | 3.199343148 | -0.02396727355 | 103.0681 | 14.34658 | 2.663511308 | -1.97187863 | 134.4301 | 10.19321 | 2.321721514 | -2.579322903 |  |  |  | 250 | 86.93907 | 26.89318 | 3.291872643 | -1.173334864 | 217.405 | 9.507214 | 2.252050846 | -3.12971121 | 167.2258 | 16.2467 | 2.787889897 | -2.331455137
350 | [15 empty] | 350 | [15 empty] | 350
| nH | KH | R² |  | nH | KH | R² |  | nH | KH | R² | [5 empty] | nH | KH | R² |  | nH | KH | R² |  | nH | KH | R² | [5 empty] | nH | KH | R² |  | nH | KH | R² |  | nH | KH | R²
| 0.0821 | 0.1126015272 | 0.6703 |  | 0.4982 | 0.1413947012 | 0.7752 |  | 0.1098 | 0.1336808548 | 0.1837 | [5 empty] | 0.0559 | 0.08495785236 | 0.2809 |  | -0.0476 | 0.132483125 | 0.2418 |  | 0.2766 | 0.1349163935 | 0.9584 | [5 empty] | 0.1219 | 0.09894412323 | 0.9209 |  | 0.1949 | 0.1386364832 | 0.5501 |  | 0.302 | 0.1312961264 | 0.89
| Flory-Huggins (15±2 ℃) | [15 empty] | Flory-Huggins (30±3 ℃) | [15 empty] | Flory-Huggins (45±3 ℃)
| Base |  |  |  | Ácido |  |  |  | In natura | [7 empty] | Base |  |  |  | Ácido |  |  |  | In natura | [7 empty] | Base |  |  |  | Ácido |  |  |  | In natura
Ci | θ | Ci | log (1-θ) | log (θ/Ci) | θ | Ci | log (1-θ) | log (θ/Ci) | θ | Ci | log (1-θ) | log (θ/Ci) |  |  |  | Ci | θ | Ci | log (1-θ) | log (θ/Ci) | θ | Ci | log (1-θ) | log (θ/Ci) | θ | Ci | log (1-θ) | log (θ/Ci) |  |  |  | Ci | θ | Ci | log (1-θ) | log (θ/Ci) | θ | Ci | log (1-θ) | log (θ/Ci) | θ | Ci | log (1-θ) | log (θ/Ci)
50 | 0.4038207 | 66.50896 | -0.2246230767 | -2.216691628 | 0.5439809 | 66.50896 | -0.3410169229 | -2.087296546 | 0.6519246 | 66.50896 | -0.4583266607 | -2.008682796 |  |  |  | 50 | 0.1782344 | 54.32258 | -0.08525203519 | -2.4839889 | 0.6674511548 | 54.32258 | -0.478144556 | -1.910560905 | 0.4730700774 | 54.32258 | -0.2782471386 | -2.060054914 |  |  |  | 50 | 0.2559464 | 57.18996 | -0.1283957614 | -2.349170846 | 0.657957 | 57.18996 | -0.4659193096 | -1.939122304 | 0.4060673 | 57.18996 | -0.2262627323 | -2.148721852
75 | 0.6234223 | 100.5591 | -0.4241454191 | -2.207639206 | 0.6044713 | 100.5591 | -0.4028219943 | -2.221045867 | 0.8232541 | 100.5591 | -0.7526506963 | -2.086887638 |  |  |  | 75 | 0.2908672 | 86.22222 | -0.1492724188 | -2.47192448 | 0.9928836074 | 86.22222 | -2.147740102 | -1.938720871 | 0.6567767418 | 86.22222 | -0.4644232903 | -2.118201447 |  |  |  | 75 | 0.3900822 | 85.8638 | -0.2147286893 | -2.342653972 | 0.8821643 | 85.8638 | -0.9287230912 | -1.988260626 | 0.6682204 | 85.8638 | -0.4791503782 | -2.108890343
100 | 0.6963418 | 118.4803 | -0.5176149281 | -2.230823656 | 0.7539 | 118.4803 | -0.6088883863 | -2.196332353 | 0.9783754 | 118.4803 | -1.665052623 | -2.083140557 |  |  |  | 100 | 0.3753513 | 111.3118 | -0.2043641297 | -2.47210344 | 1.20689174 | 111.3118 | #NUM! | -1.964873 | 0.7263865082 | 111.3118 | -0.5628624915 | -2.185373546 |  |  |  | 100 | 0.5006912 | 110.2366 | -0.3016308141 | -2.342755656 | 1.087833 | 110.2366 | #NUM! | -2.005763248 | 0.7384549 | 110.2366 | -0.582453436 | -2.174001664
150 | 0.9119828 | 155.7563 | -1.055432683 | -2.232458875 | 0.7720781 | 155.7563 | -0.6422139956 | -2.304784296 | 1.000801 | 155.7563 |  | -2.192097784 |  |  |  | 150 | 0.4941407 | 143.5699 | -0.2959702976 | -2.463212712 | 1.335568572 | 143.5699 | #NUM! | -2.031397184 | 0.8296239629 | 143.5699 | -0.7685914875 | -2.238182087 |  |  |  | 150 | 0.6906513 | 154.681 | -0.5095517511 | -2.350178127 | 1.143143 | 154.681 | #NUM! | -2.131336447 | 0.8029079 | 154.681 | -0.7053307409 | -2.28477126
250 | 0.9496689 | 198.767 | -1.298163355 | -2.320772134 | 0.8464344 | 198.767 | -0.8137059213 | -2.370751058 | 0.9435934 | 198.767 | -1.248670285 | -2.323559431 |  |  |  | 250 | 0.6619434 | 211.3118 | -0.4710105473 | -2.504102968 | 1.545126237 | 211.3118 | #NUM! | -2.13595984 | 0.9500068885 | 211.3118 | -1.301089833 | -2.347197053 |  |  |  | 250 | 0.9520185 | 289.448 | -1.318926143 | -2.48292521 | 0.9887502 | 289.448 | -1.948856093 | -2.466484002 | 0.9650541 | 289.448 | -1.456603307 | -2.477018953
350 | [15 empty] | 350 | [15 empty] | 350
| Qmax | KJ | R² | Qmax | KJ | R² | Qmax | KJ | R² | [7 empty] | Qmax | KJ | R² | Qmax | KJ | R² | Qmax | KJ | R² | [7 empty] | Qmax | KJ | R² | Qmax | KJ | R² | Qmax | KJ | R²
| -12.09388557 | -0.0117 | 0.4411 | -4.765488261 | -0.0039 | 0.8161 | -8.039766175 | -0.0027 | 0.4086 | [7 empty] | 9.349286217 | -0.0396 | 0.4888 | 7.76091314 | -0.0069 | 0.6629 | 5.502486054 | -0.0052 | 0.8124 | [7 empty] | 11.65692006 | -0.0099 | 0.5311 | 8.428341375 | -0.0009 | 0.1269 | 9.791356434 | -0.0034 | 0.4973
| Javanovic (15±2 ℃) | [15 empty] | Javanovic (30±3 ℃) | [15 empty] | Javanovic (45±3 ℃)
| Base |  |  | Ácido |  |  | In natura | [9 empty] | Base |  |  | Ácido |  |  | In natura | [9 empty] | Base |  |  | Ácido |  |  | In natura
Ci | Ce médio | Qe médio | ln Qe | Ce médio | Qe médio | ln Qe | Ce médio | Qe médio | ln Qe | [6 empty] | Ci | Ce médio | Qe médio | ln Qe | Ce médio | Qe médio | ln Qe | Ce médio | Qe médio | ln Qe | [6 empty] | Ci | Ce médio | Qe médio | ln Qe | Ce médio | Qe médio | ln Qe | Ce médio | Qe médio | ln Qe
50 | 2.530466 | 8.448131 | 2.133945224 | 27.62007 | 5.05089 | 1.619564467 | 12.92473 | 6.994899 | 1.945181179 | [6 empty] | 50 | 4.681004 | 6.601274 | 1.887262592 | 7.548387 | 6.197318 | 1.824116627 | 15.97133 | 5.075859 | 1.624495811 | [6 empty] | 50 | 2.351254 | 7.230124 | 1.978256118 | 9.519713 | 6.32651 | 1.8447487 | 5.577061 | 6.836149 | 1.922224579
75 | 2.351254 | 13.04231 | 2.568198523 | 57.18996 | 5.612547 | 1.725004602 | 32.63799 | 8.833199 | 2.178517202 | [6 empty] | 75 | 4.860215 | 10.77286 | 2.377029897 | 16.68817 | 9.218975 | 2.22126386 | 32.8172 | 7.046961 | 1.952596424 | [6 empty] | 75 | 2.530466 | 11.01927 | 2.399645657 | 21.34767 | 8.482349 | 2.137987414 | 9.519713 | 11.2495 | 2.420323899
100 | 6.831541 | 14.56782 | 2.678814933 | 65 | 7 | 1.945910149 | 38.19355 | 10.49759 | 2.351145755 | [6 empty] | 100 | 5.935484 | 13.9019 | 2.632025407 | 26.00717 | 11.20605 | 2.41645394 | 52.35125 | 7.793847 | 2.053334532 | [6 empty] | 100 | 2.888889 | 14.14382 | 2.649277803 | 31.02509 | 10.45994 | 2.34755242 | 15.97133 | 12.4319 | 2.520265824
150 | 12.3871 | 19.07914 | 2.948595542 | 100.5591 | 7.168785 | 1.969736162 | 73.49821 | 10.73821 | 2.373808307 | [6 empty] | 150 | 5.577061 | 18.30151 | 2.906983514 | 48.76703 | 12.40082 | 2.517762793 | 76.00717 | 8.901545 | 2.18622482 | [6 empty] | 150 | 7.189964 | 19.50992 | 2.970923293 | 71.8853 | 10.99176 | 2.397145804 | 53.24731 | 13.51697 | 2.603945762
250 | 48.76703 | 19.86755 | 2.989087731 | 138.552 | 7.859186 | 2.061683061 | 121.1685 | 10.12439 | 2.31494766 | [6 empty] | 250 | 25.11111 | 24.51642 | 3.199343148 | 103.0681 | 14.34658 | 2.663511308 | 134.4301 | 10.19321 | 2.321721514 | [6 empty] | 250 | 86.93907 | 26.89318 | 3.291872643 | 217.405 | 9.507214 | 2.252050846 | 167.2258 | 16.2467 | 2.787889897
350 | [15 empty] | 350 | [15 empty] | 350
| 1/AH–J | AHJ | BHJ | R² |  | 1/AH–J | AHJ | BHJ | R² |  | 1/AH–J | AHJ | BHJ | R² |  |  | 1/AH–J | AHJ | BHJ | R² |  | 1/AH–J | AHJ | BHJ | R² |  | 1/AH–J | AHJ | BHJ | R² |  |  | 1/AH–J | AHJ | BHJ | R² |  | 1/AH–J | AHJ | BHJ | R² |  | 1/AH–J | AHJ | BHJ | R²
| 0.0047 | 212.7659574 | 1.574468085 | 0.66 |  | 0.002 | 500 | 2.3 | 0.7474 |  | -0.0458 | -21.83406114 | 1.596069869 | 0.4346 |  |  | 0.002 | 500 | 2.05 | 0.7426 |  | 0.0012 | 833.3333333 | 4.25 | 0.2414 |  | -0.0004 | -2500 | -6.25 | 0.0643 |  |  | 0.003 | 333.3333333 | 2.066666667 | 0.6282 |  | -0.0027 | 370.3703704 | 2.259259259 | 0.6919 |  | -0.0417 | -23.98081535 | 1.335731415 | 0.3261
| Harkin-Jura (15±2 ℃) | [15 empty] | Harkin-Jura (30±3 ℃) | [15 empty] | Harkin-Jura (45±3 ℃)
| Base |  |  |  |  | Ácido |  |  |  |  | In natura | [5 empty] | Base |  |  |  |  | Ácido |  |  |  |  | In natura | [5 empty] | Base |  |  |  |  | Ácido |  |  |  |  | In natura
Ci | Ce médio | Qe médio | log Ce | 1/Qe² | Qe Cal | Ce médio | Qe médio | log Ce | 1/Qe² | Qe Cal | Ce médio | Qe médio | log Ce | 1/Qe² | Qe Cal | Ci | Ce médio | Qe médio | log Ce | 1/Qe² | Qe Cal | Ce médio | Qe médio | log Ce | 1/Qe² | Qe Cal | Ce médio | Qe médio | log Ce | 1/Qe² | Qe Cal | Ci | Ce médio | Qe médio | log Ce | 1/Qe² | Qe Cal | Ce médio | Qe médio | log Ce | 1/Qe² | Qe Cal | Ce médio | Qe médio | log Ce | 1/Qe² | Qe Cal
100 | 11.40803109 | 17.60382087 | 1.057210696 | 0.003226904546 | 20.28139014 | 10.56606218 | 17.77381457 | 1.023913162 | 0.003165473703 | 19.79451602 | 26.6066494 | 14.57884391 | 1.424990187 | 0.004704937167 | #NUM! | 100 | 7.306131261 | 18.38624649 | 0.8636874704 | 0.002958106759 | 20.52983427 | 22.41839378 | 15.3878969 | 1.350604493 | 0.004223198202 | 16.95335461 | 15.9201209 | 16.72212047 | 1.201946361 | 0.003576162988 | 18.31619018 | 100 | 15.5962867 | 16.80063753 | 1.19302121 | 0.00354281501 | 19.53312644 | 16.17918826 | 16.72442503 | 1.208956728 | 0.003575177497 | 18.77850058 | 11.42962003 | 17.58450437 | 1.058031793 | 0.003233997918 | #NUM!
200 | 17.85233161 | 35.96109985 | 1.251694945 | 0.0007732751753 | 25.67452264 | 28.13946459 | 33.9653403 | 1.44931583 | 0.0008668182763 | 24.24380747 | 101.369171 | 19.63547562 | 2.005905895 | 0.002593684515 | 7.298980363 | 200 | 19.35276339 | 35.82039089 | 1.286742987 | 0.0007793622364 | 25.59467389 | 74.36139896 | 24.85595723 | 1.871347552 | 0.001618598055 | 18.71732932 | 89.53842832 | 21.92964508 | 1.952009467 | 0.002079394037 | 17.45861835 | 200 | 30.29835924 | 33.73824424 | 1.481419111 | 0.0008785268605 | 23.86544673 | 33.08333333 | 33.25058984 | 1.519609261 | 0.0009044848406 | 22.37716105 | 117.906304 | 16.28552673 | 2.071537026 | 0.003770477737 | 5.708873567
300 | 21.80310881 | 55.46900186 | 1.338518422 | 0.0003250119265 | 30.02903598 | 97.87176166 | 40.16974957 | 1.990657406 | 0.0006197289034 | 40.20361823 | 247.1809154 | 10.48557971 | 2.393014936 | 0.009095259787 | 5.234233197 | 300 | 54.9097582 | 48.79049298 | 1.739649531 | 0.0004200776613 | 40.1382838 | 181.9822971 | 23.55216851 | 2.260029143 | 0.001802761191 | 20.46378757 | 211.7318653 | 17.52737012 | 2.325786224 | 0.003255116111 | 17.0739117 | 300 | 47.07297064 | 50.42275114 | 1.672771606 | 0.0003933208097 | 29.09036064 | 84.14119171 | 42.97718196 | 1.925008659 | 0.000541407328 | 33.28756441 | 224.8795337 | 14.93491057 | 2.351949932 | 0.004483268479 | 4.857786464
400 | 43.69430052 | 70.2810306 | 1.640424791 | 0.0002024527859 | 101 | 173.1740069 | 44.88641406 | 2.238482706 | 0.0004963296011 | 90.15428837 | 381.8743523 | 3.621508026 | 2.581920491 | 0.07624670775 | 4.706105985 | 400 | 131.5289292 | 53.17745323 | 2.119021284 | 0.0003536266049 | #NUM! | 308.8821244 | 17.9981963 | 2.489792776 | 0.0030870384 | 21.7584261 | 325.3005181 | 14.89839885 | 2.512284755 | 0.004505269829 | 16.89123185 | 400 | 137.3579447 | 52.38807784 | 2.137853784 | 0.0003643636733 | #NUM! | 171.511658 | 45.56161814 | 2.234293645 | 0.0004817278118 | 121.7999172 | 384.3570812 | 3.130591643 | 2.584734887 | 0.1020345273 | 4.381775772
#NUM!
| #NUM! | Hill (15±2 ℃) | [15 empty] | Hill (30±3 ℃) | [15 empty] | Hill (45±3 ℃)
| #NUM! | Base |  |  | Ácido |  |  | In natura | [9 empty] | Base |  |  | Ácido |  |  | In natura | [9 empty] | Base |  |  | Ácido |  |  | In natura
| #NUM! | Qe médio | log Ci | log (Qe/1-Qe) | Qe médio | log Ci | log (Qe/1-Qe) | Qe médio | log Ci | log (Qe/1-Qe) | [6 empty] | Ci | Qe médio | log Ci | log (Qe/1-Qe) | Qe médio | log Ci | log (Qe/1-Qe) | Qe médio | log Ci | log (Qe/1-Qe) | [6 empty] | Ci | Qe médio | log Ci | log (Qe/1-Qe) | Qe médio | log Ci | log (Qe/1-Qe) | Qe médio | log Ci | log (Qe/1-Qe)
| #NUM! | 8.448131 | #NUM! | #NUM! | 5.05089 | #NUM! | #NUM! | 6.994899 | #NUM! | #NUM! | [6 empty] | 54.32258 | 6.601274 | 1.734980393 | #NUM! | 6.197318 | 1.734980393 | #NUM! | 5.075859 | 1.734980393 | #NUM! | [6 empty] | 57.18996 | 7.230124 | 1.757319824 | #NUM! | 6.32651 | 1.757319824 | #NUM! | 6.836149 | 1.757319824 | #NUM!
| #NUM! | 13.04231 | #NUM! | #NUM! | 5.612547 | #NUM! | #NUM! | 8.833199 | #NUM! | #NUM! | [6 empty] | 86.22222 | 10.77286 | 1.935619212 | #NUM! | 9.218975 | 1.935619212 | #NUM! | 7.046961 | 1.935619212 | #NUM! | [6 empty] | 85.8638 | 11.01927 | 1.933810101 | #NUM! | 8.482349 | 1.933810101 | #NUM! | 11.2495 | 1.933810101 | #NUM!
| #NUM! | 14.56782 | #NUM! | #NUM! | 7 | #NUM! | #NUM! | 10.49759 | #NUM! | #NUM! | [6 empty] | 111.3118 | 13.9019 | 2.046541315 | #NUM! | 11.20605 | 2.046541315 | #NUM! | 7.793847 | 2.046541315 | #NUM! | [6 empty] | 110.2366 | 14.14382 | 2.042325649 | #NUM! | 10.45994 | 2.042325649 | #NUM! | 12.4319 | 2.042325649 | #NUM!
| #NUM! | 19.07914 | #NUM! | #NUM! | 7.168785 | #NUM! | #NUM! | 10.73821 | #NUM! | #NUM! | [6 empty] | 143.5699 | 18.30151 | 2.157063375 | #NUM! | 12.40082 | 2.157063375 | #NUM! | 8.901545 | 2.157063375 | #NUM! | [6 empty] | 154.681 | 19.50992 | 2.189436981 | #NUM! | 10.99176 | 2.189436981 | #NUM! | 13.51697 | 2.189436981 | #NUM!
| #NUM! | 19.86755 | #NUM! | #NUM! | 7.859186 | #NUM! | #NUM! | 10.12439 | #NUM! | #NUM! | [6 empty] | 211.3118 | 24.51642 | 2.324923807 | #NUM! | 14.34658 | 2.324923807 | #NUM! | 10.19321 | 2.324923807 | #NUM! | [6 empty] | 289.448 | 26.89318 | 2.461570596 | #NUM! | 9.507214 | 2.461570596 | #NUM! | 16.2467 | 2.461570596 | #NUM!
#NUM!
#NUM!
| AR-P |  | β | R² |  | AR-P |  | β | R² |  | AR-P |  | β | R² |  |  | AR-P |  | β | R² | AR-P |  | β | R² | AR-P |  | β | R² |  |  |  |  | AR-P |  | β | R² | AR-P |  | β | R² | AR-P |  | β | R²
| 13.0253831 |  |  |  |  | 2.753574814 |  |  |  |  | 1.109711421 | [5 empty] | 6.294020149 |  |  |  | 2.485813574 |  |  |  | 1.141222436 | [7 empty] | 7.560217805 |  |  |  | 4.470051814 |  |  |  | 4.158273649
| Redlich Peterson (15±2 ℃) | [15 empty] | Redlich Peterson (30±3 ℃) | [15 empty] | Redlich Peterson (45±3 ℃)
| Base |  |  |  |  | Ácido |  |  |  |  | In natura | [5 empty] | Base |  |  |  | Ácido |  |  |  | In natura | [7 empty] | Base |  |  |  | Ácido |  |  |  | In natura
Ci | Ce médio | Qe médio | ln Ce | ln (Ce/Qe) | Qe Cal | Ce médio | Qe médio | ln Ce | ln (Ce/Qe) | Qe Cal | Ce médio | Qe médio | ln Ce | ln (Ce/Qe) | Qe Cal | Ci | Ce médio | Qe médio | ln Ce | ln (Ce/Qe) | Ce médio | Qe médio | ln Ce | ln (Ce/Qe) | Ce médio | Qe médio | ln Ce | ln (Ce/Qe) |  |  |  | Ci | Ce médio | Qe médio | ln Ce | ln (Ce/Qe) | Ce médio | Qe médio | ln Ce | ln (Ce/Qe) | Ce médio | Qe médio | ln Ce | ln (Ce/Qe)
100 |  |  | #NUM! | #DIV/0! |  |  |  | #NUM! | #DIV/0! |  |  |  | #NUM! | #DIV/0! |  | 100 |  |  | #NUM! | #DIV/0! |  |  | #NUM! | #DIV/0! |  |  | #NUM! | #DIV/0! |  |  |  | 100 |  |  | #NUM! | #DIV/0! |  |  | #NUM! | #DIV/0! |  |  | #NUM! | #DIV/0!
200 |  |  | #NUM! | #DIV/0! |  |  |  | #NUM! | #DIV/0! |  |  |  | #NUM! | #DIV/0! |  | 200 |  |  | #NUM! | #DIV/0! |  |  | #NUM! | #DIV/0! |  |  | #NUM! | #DIV/0! |  |  |  | 200 |  |  | #NUM! | #DIV/0! |  |  | #NUM! | #DIV/0! |  |  | #NUM! | #DIV/0!
300 |  |  | #NUM! | #DIV/0! |  |  |  | #NUM! | #DIV/0! |  |  |  | #NUM! | #DIV/0! |  | 300 |  |  | #NUM! | #DIV/0! |  |  | #NUM! | #DIV/0! |  |  | #NUM! | #DIV/0! |  |  |  | 300 |  |  | #NUM! | #DIV/0! |  |  | #NUM! | #DIV/0! |  |  | #NUM! | #DIV/0!
400 |  |  | #NUM! | #DIV/0! |  |  |  | #NUM! | #DIV/0! |  |  |  | #NUM! | #DIV/0! |  | 400 |  |  | #NUM! | #DIV/0! |  |  | #NUM! | #DIV/0! |  |  | #NUM! | #DIV/0! |  |  |  | 400 |  |  | #NUM! | #DIV/0! |  |  | #NUM! | #DIV/0! |  |  | #NUM! | #DIV/0!
| Hill-de Boer (15±2 ℃) | [15 empty] | Hill-de Boer (45±3 ℃) | [15 empty] | Hill-de Boer (45±3 ℃)
| Base |  |  | Ácido |  |  | In natura | [9 empty] | Base |  |  | Ácido |  |  | In natura | [9 empty] | Base |  |  | Ácido |  |  | In natura
Ci | θ | Ce médio | ln Ce(1-θ)/θ-θ/1-θ | θ | Ce médio | ln Ce(1-θ)/θ-θ/1-θ | θ | Ce médio | ln Ce(1-θ)/θ-θ/1-θ | [6 empty] | Ci | θ | Ce médio |  | θ | Ce médio |  | θ | Ce médio | [7 empty] | Ci | θ | Ce médio |  | θ | Ce médio |  | θ | Ce médio
50 | 0.4038207 | 2.530466 | #NAME? | 0.5439809 | 27.62007 |  | 0.6519246 | 12.92473 | [7 empty] | 50 | 0.1782344 |  |  | 0.6674512 |  |  | 0.4730701 | [8 empty] | 50 | 0.2559464 | 2.351254 |  | 0.657957 | 9.519713 |  | 0.4060673 | 5.577061
75 | 0.6234223 | 2.351254 |  | 0.6044713 | 57.18996 |  | 0.8232541 | 32.63799 | [7 empty] | 75 | 0.2908672 |  |  | 0.9928836 |  |  | 0.6567767 | [8 empty] | 75 | 0.3900822 | 2.530466 |  | 0.8821643 | 21.34767 |  | 0.6682204 | 9.519713
100 | 0.6963418 | 6.831541 |  | 0.7539 | 65 |  | 0.9783754 | 38.19355 | [7 empty] | 100 | 0.3753513 |  |  | 1.206892 |  |  | 0.7263865 | [8 empty] | 100 | 0.5006912 | 2.888889 |  | 1.087833 | 31.02509 |  | 0.7384549 | 15.97133
150 | 0.9119828 | 12.3871 |  | 0.7720781 | 100.5591 |  | 1.000801 | 73.49821 | [7 empty] | 150 | 0.4941407 |  |  | 1.335569 |  |  | 0.829624 | [8 empty] | 150 | 0.6906513 | 7.189964 |  | 1.143143 | 71.8853 |  | 0.8029079 | 53.24731
250 | 0.9496689 | 48.76703 |  | 0.8464344 | 138.552 |  | 0.9435934 | 121.1685 | [7 empty] | 250 | 0.6619434 |  |  | 1.545126 |  |  | 0.9500069 | [8 empty] | 250 | 0.9520185 | 86.93907 |  | 0.9887502 | 217.405 |  | 0.9650541 | 167.2258
350 | [15 empty] | 350 | [15 empty] | 350
|  | KFG | W | R² | KFG | W | R² | KFG | W | R² | [7 empty] | KFG | W | R² | KFG | W | R² | KFG | W | R² | [7 empty] | KFG | W | R² | KFG | W | R² | KFG | W | R²
|  | Fowler-Guggenheim (15±2 ℃) | [15 empty] | Fowler-Guggenheim (30±3 ℃) | [15 empty] | Fowler-Guggenheim (45±3 ℃)
|  | Base |  |  | Ácido |  |  | In natura | [9 empty] | Base |  |  | Ácido |  |  | In natura | [9 empty] | Base |  |  | Ácido |  |  | In natura
| Ci | θ | log (1-θ) | log (θ/Ci) | θ | log (1-θ) | log (θ/Ci) | θ | log (1-θ) | log (θ/Ci) | [6 empty] | Ci | θ | log (1-θ) | log (θ/Ci) | θ | log (1-θ) | log (θ/Ci) | θ | log (1-θ) | log (θ/Ci) | [6 empty] | Ci | θ | log (1-θ) | log (θ/Ci) | θ | log (1-θ) | log (θ/Ci) | θ | log (1-θ) | log (θ/Ci)
| 50 | 0.4038207 | -0.2246230767 | -2.092781472 | 0.5439809 | -0.3410169229 | -1.96338639 | 0.6519246 | -0.4583266607 | -1.88477264 | [6 empty] | 54.32258 | 0.1782344 | -0.08525203519 | -2.4839889 | 0.6674512 | -0.478144556 | -1.910560905 | 0.4730701 | -0.2782471386 | -2.060054914 | [6 empty] | 57.18996 | 0.2559464 | -0.1283957614 | -2.349170846 | 0.657957 | -0.4659193096 | -1.939122304 | 0.4060673 | -0.2262627323 | -2.148721852
| 75 | 0.6234223 | -0.4241454191 | -2.08027892 | 0.6044713 | -0.4028219943 | -2.09368558 | 0.8232541 | -0.7526506963 | -1.959527352 | [6 empty] | 86.22222 | 0.2908672 | -0.1492724188 | -2.47192448 | 0.9928836 | -2.147740102 | -1.938720871 | 0.6567767 | -0.4644232903 | -2.118201447 | [6 empty] | 85.8638 | 0.3900822 | -0.2147286893 | -2.342653972 | 0.8821643 | -0.9287230912 | -1.988260626 | 0.6682204 | -0.4791503782 | -2.108890343
| 100 | 0.6963418 | -0.5176149281 | -2.15717756 | 0.7539 | -0.6088883863 | -2.122686257 | 0.9783754 | -1.665052623 | -2.00949446 | [6 empty] | 111.3118 | 0.3753513 | -0.2043641297 | -2.47210344 | 1.206892 | #NUM! | -1.964873 | 0.7263865 | -0.5628624915 | -2.185373546 | [6 empty] | 110.2366 | 0.5006912 | -0.3016308141 | -2.342755656 | 1.087833 | #NUM! | -2.005763248 | 0.7384549 | -0.582453436 | -2.174001664
| 150 | 0.9119828 | -1.055432683 | -2.216104589 | 0.7720781 | -0.6422139956 | -2.28843001 | 1.000801 | #NUM! | -2.175743498 | [6 empty] | 143.5699 | 0.4941407 | -0.2959702976 | -2.463212712 | 1.335569 | #NUM! | -2.031397184 | 0.829624 | -0.7685914875 | -2.238182087 | [6 empty] | 154.681 | 0.6906513 | -0.5095517511 | -2.350178127 | 1.143143 | #NUM! | -2.131336447 | 0.8029079 | -0.7053307409 | -2.28477126
| 250 | 0.9496689 | -1.298163355 | -2.420367805 | 0.8464344 | -0.8137059213 | -2.470346728 | 0.9435934 | -1.248670285 | -2.423155102 | [6 empty] | 211.3118 | 0.6619434 | -0.4710105473 | -2.504102968 | 1.545126 | #NUM! | -2.13595984 | 0.9500069 | -1.301089833 | -2.347197053 | [6 empty] | 289.448 | 0.9520185 | -1.318926143 | -2.48292521 | 0.9887502 | -1.948856093 | -2.466484002 | 0.9650541 | -1.456603307 | -2.477018953
350
| 1/nH | nH | KH | R² |  | 1/nH | nH | KH | R² |  | 1/nH | nH | KH | R² |  |  | 1/nH | nH | KH | R² |  | 1/nH | nH | KH | R² |  | 1/nH | nH | KH | R² |  |  | 1/nH | nH | KH | R² |  | 1/nH | nH | KH | R² |  | 1/nH | nH | KH | R²
| -1.0068 | -0.9932459277 | 0.5428373356 | 0.8562 |  | -0.3076 | -3.250975293 | 0.0005879423468 | 0.8687 |  | 0.4404 | -5.488474204 | 3.64372975e-06 |  |  |  | -0.352 | -2.840909091 | 0.0002514284071 |  |  | -0.1884 | -5.307855626 | 1.675622642e-07 |  |  | -0.2332 | -4.288164666 | 1.722540525e-05 |  |  |  | -0.2795 | -3.577817531 | 2.507698842e-05 |  |  | -0.2347 | -4.260758415 | 0.0001411360682 |  |  | -0.0982 | -10.18329939 | 0
| Halsey (15±2 ℃) | [15 empty] | Halsey (30±2 ℃) | [15 empty] | Halsey (45±2 ℃)
| Base |  |  |  |  | Ácido |  |  |  |  | In natura | [5 empty] | Base |  |  |  |  | Ácido |  |  |  |  | In natura | [5 empty] | Base |  |  |  |  | Ácido |  |  |  |  | In natura
Ci | Ce médio | Qe médio | Ln Ce | Ln Qe | Qe Cal | Ce médio | Qe médio | ln Ce | ln Qe | Qe Cal | Ce médio | Qe médio | ln Ce | ln Qe | Qe Cal | Ci | Ce médio | Qe médio | Ln Ce | Ln Qe | Qe Cal | Ce médio | Qe médio | ln Ce | ln Qe | Qe Cal | Ce médio | Qe médio | ln Ce | ln Qe | Qe Cal | Ci | Ce médio | Qe médio | Ln Ce | Ln Qe | Qe Cal | Ce médio | Qe médio | ln Ce | ln Qe | Qe Cal | Ce médio | Qe médio | ln Ce | ln Qe | Qe Cal
100 | 11.40803109 | 17.60382087 | 2.434317589 | 2.868115973 | 4.530427012 | 10.56606218 | 17.77381457 | 2.357647183 | 2.877726283 | 12.83296816 | 26.6066494 | 14.57884391 | 3.281161162 | 2.67957143 | 12.15924227 | 100 | 7.306131261 | 18.38624649 | 1.988713894 | 2.911602912 | 23.55871527 | 22.41839378 | 15.3878969 | 3.109881773 | 2.733581285 | 23.40982391 | 15.9201209 | 16.72212047 | 2.767583774 | 2.816732422 | 16.36903908 | 100 | 15.5962867 | 16.80063753 | 2.747032854 | 2.821416834 | 25.61916546 | 16.17918826 | 16.72442503 | 2.783725741 | 2.816870227 | 10.18670629 | 11.42962003 | 17.58450437 | 2.436208234 | 2.867018081 | 16.8380547
200 | 17.85233161 | 35.96109985 | 2.882134122 | 3.582437795 | 5.370006105 | 28.13946459 | 33.9653403 | 3.337173025 | 3.525340602 | 14.28051695 | 101.369171 | 19.63547562 | 4.618769011 | 2.977337911 | 12.94085501 | 200 | 19.35276339 | 35.82039089 | 2.96283522 | 3.578517309 | 27.10785728 | 74.36139896 | 24.85595723 | 4.308936976 | 3.213097451 | 24.89318891 | 89.53842832 | 21.92964508 | 4.4946679 | 3.087839378 | 18.32881412 | 200 | 30.29835924 | 33.73824424 | 3.411093561 | 3.518632038 | 27.21737904 | 33.08333333 | 33.25058984 | 3.499029631 | 3.504072507 | 10.74841594 | 117.906304 | 16.28552673 | 4.769890275 | 2.790276782 | 17.98647611
300 | 21.80310881 | 55.46900186 | 3.082052566 | 4.01582434 | 5.745114513 | 97.87176166 | 40.16974957 | 4.583658067 | 3.693114214 | 15.74495813 | 247.1809154 | 10.48557971 | 5.510120519 | 2.350000952 | 13.36367305 | 300 | 54.9097582 | 48.79049298 | 4.005691078 | 3.887535478 | 30.14370386 | 181.9822971 | 23.55216851 | 5.203909413 | 3.159217897 | 25.79417969 | 211.7318653 | 17.52737012 | 5.355320688 | 2.863763666 | 19.09317087 | 300 | 47.07297064 | 50.42275114 | 3.851698965 | 3.920442485 | 28.15738763 | 84.14119171 | 42.97718196 | 4.432496241 | 3.760669323 | 11.36183117 | 224.8795337 | 14.93491057 | 5.415564853 | 2.703701464 | 18.21211478
400 | 43.69430052 | 70.2810306 | 3.777217671 | 4.252501927 | 7.050685096 | 173.1740069 | 44.88641406 | 5.154296909 | 3.804135167 | 16.32360025 | 381.8743523 | 3.621508026 | 5.945091634 | 1.286890521 | 13.54995891 | 400 | 131.5289292 | 53.17745323 | 4.879226821 | 3.973634495 | 32.31124599 | 308.8821244 | 17.9981963 | 5.73295973 | 2.890271547 | 26.26901468 | 325.3005181 | 14.89839885 | 5.784749426 | 2.701253747 | 19.43972165 | 400 | 137.3579447 | 52.38807784 | 4.922590254 | 3.958679043 | 30.155787 | 171.511658 | 45.56161814 | 5.144651241 | 3.819065655 | 11.76617211 | 384.3570812 | 3.130591643 | 5.951572019 | 1.14122201 | 18.38168814
| Jossen (15±2 ℃) | [15 empty] | Jossen (45±2 ℃) | [15 empty] | Jossen (45±2 ℃)
| Base |  |  | Ácido |  |  | In natura | [9 empty] | Base |  |  | Ácido |  |  | In natura | [9 empty] | Base |  |  | Ácido |  |  | In natura
Ci | Ce médio | Qe médio | ln (Ce/Qe) | Ce médio | Qe médio | ln (Ce/Qe) | Ce médio | Qe médio | ln (Ce/Qe) | [6 empty] | Ci | Ce médio | Qe médio | ln (Ce/Qe) | Ce médio | Qe médio | ln (Ce/Qe) | Ce médio | Qe médio | ln (Ce/Qe) | [6 empty] | Ci | Ce médio | Qe médio | ln (Ce/Qe) | Ce médio | Qe médio | ln (Ce/Qe) | Ce médio | Qe médio | ln (Ce/Qe)
50 | 2.530466 | 8.448131 | -1.205541769 | 27.62007 | 5.05089 | 1.698978276 | 12.92473 | 6.994899 | 0.6139614429 | [6 empty] | 50 | 4.681004 | 6.601274 | -0.3437500638 | 7.548387 | 6.197318 | 0.1972172837 | 15.97133 | 5.075859 | 1.146299189 | [6 empty] | 50 | 2.351254 | 7.230124 | -1.123307111 | 9.519713 | 6.32651 | 0.4086160285 | 5.577061 | 6.836149 | -0.2035626561
75 | 2.351254 | 13.04231 | -1.713249516 | 57.18996 | 5.612547 | 2.32137383 | 32.63799 | 8.833199 | 1.306959832 | [6 empty] | 75 | 4.860215 | 10.77286 | -0.7959472103 | 16.68817 | 9.218975 | 0.5934363476 | 32.8172 | 7.046961 | 1.538356475 | [6 empty] | 75 | 2.530466 | 11.01927 | -1.471242201 | 21.34767 | 8.482349 | 0.9229551983 | 9.519713 | 11.2495 | -0.1669591697
100 | 6.831541 | 14.56782 | -0.7572646311 | 65 | 7 | 2.228477121 | 38.19355 | 10.49759 | 1.291520856 | [6 empty] | 100 | 5.935484 | 13.9019 | -0.8510768538 | 26.00717 | 11.20605 | 0.8419182704 | 52.35125 | 7.793847 | 1.904641368 | [6 empty] | 100 | 2.888889 | 14.14382 | -1.588405842 | 31.02509 | 10.45994 | 1.087243799 | 15.97133 | 12.4319 | 0.2505291762
150 | 12.3871 | 19.07914 | -0.4319401941 | 100.5591 | 7.168785 | 2.641009848 | 73.49821 | 10.73821 | 1.923452717 | [6 empty] | 150 | 5.577061 | 18.30151 | -1.188321591 | 48.76703 | 12.40082 | 1.369291576 | 76.00717 | 8.901545 | 2.144602838 | [6 empty] | 150 | 7.189964 | 19.50992 | -0.9982371064 | 71.8853 | 10.99176 | 1.877926054 | 53.24731 | 13.51697 | 1.371001559
250 | 48.76703 | 19.86755 | 0.8979666382 | 138.552 | 7.859186 | 2.869562438 | 121.1685 | 10.12439 | 2.482234139 | [6 empty] | 250 | 25.11111 | 24.51642 | 0.02396727355 | 103.0681 | 14.34658 | 1.97187863 | 134.4301 | 10.19321 | 2.579322903 | [6 empty] | 250 | 86.93907 | 26.89318 | 1.173334864 | 217.405 | 9.507214 | 3.12971121 | 167.2258 | 16.2467 | 2.331455137
350 | [15 empty] | 350 | [15 empty] | 350
1/2
1/2

## Ce x Qe VAGEM
Base (15±2 ℃)
Ci | Ce EXP | Qe EXP | Qe Cal
|  |  | Langmuir | Freundlich | Temkin | DKR | Harkin-Jura | Halsey
100 | 11.40803 | 17.60382 | 21.85567 | 21.45358 | 20.69067 | 15.3746 | 20.28139 | 4.530427
200 | 17.85233 | 35.9611 | 33.62064 | 33.67491 | 38.42286 | 39.27798 | 25.67452 | 5.370006
300 | 21.80311 | 55.469 | 40.63769 | 41.18322 | 46.33904 | 48.94563 | 30.02904 | 5.745115
400 | 43.6943 | 70.28103 | 77.03889 | 82.92389 | 73.86549 | 69.02526 | 101 | 7.050685
Ácido (15±2 ℃)
Ci | Ce EXP | Qe EXP | Qe Cal
|  |  | Langmuir | Freundlich | Temkin | DKR | Harkin-Jura | Halsey
100 | 10.56606 | 17.77381 | 19.01382 | 20.35896 | 20.57049 | 16.24119 | 19.79452 | 12.83297
200 | 28.13946 | 33.96534 | 30.72131 | 27.51754 | 29.46664 | 36.06678 | 24.24381 | 14.28052
300 | 97.87176 | 40.16975 | 41.72798 | 40.37627 | 40.78734 | 40.99092 | 40.20362 | 15.74496
400 | 173.174 | 44.88641 | 44.52727 | 48.12351 | 45.96994 | 41.32214 | 90.15429 | 16.3236
In Natura (15±2 ℃)
Ci | Ce EXP | Qe EXP | Qe Cal
|  |  | Langmuir | Freundlich | Temkin | DKR | Harkin-Jura | Halsey
100 | 26.60665 | 14.57884 | -2.293776 | 20.27843 | 18.07997 | 5.077284 | #NUM! | 12.15924
200 | 101.3692 | 19.63548 | 10.82551 | 11.25121 | 12.9275 | 8.435302 | 7.29898 | 12.94086
300 | 247.1809 | 10.48558 | 4.919069 | 7.598296 | 9.494016 | 8.71075 | 5.234233 | 13.36367
400 | 381.8744 | 3.621508 | 4.338615 | 6.273678 | 7.818507 | 8.743889 | 4.706106 | 13.54996
Base (30±3 ℃)
Ci | Ce EXP | Qe EXP | Qe Cal
|  |  | Langmuir | Freundlich | Temkin | DKR | Harkin-Jura | Halsey
100 | 7.306131 | 18.38625 | 20.48408 | 21.22957 | 21.18393 | 18.90136 | 20.52983 | 23.55872
200 | 19.35276 | 35.82039 | 34.54236 | 30.20853 | 33.01463 | 41.85144 | 25.59467 | 27.10786
300 | 54.90976 | 48.79049 | 47.2881 | 44.06838 | 45.68012 | 47.48892 | 40.13828 | 30.1437
400 | 131.5289 | 53.17745 | 53.55328 | 60.4641 | 56.28921 | 48.22239 | #NUM! | 32.31125
Ácido (30±3 ℃)
Ci | Ce EXP | Qe EXP | Qe Cal
|  |  | Langmuir | Freundlich | Temkin | DKR | Harkin-Jura | Halsey
100 | 22.41839 | 15.3879 | 45.96649 | 17.88986 | 18.44489 | 15.38859 | 16.95335 | 23.40982
200 | 74.3614 | 24.85596 | 22.23342 | 19.63435 | 20.06961 | 21.37512 | 18.71733 | 24.89319
300 | 181.9823 | 23.55217 | 19.64461 | 21.04642 | 21.2823 | 21.98769 | 20.46379 | 25.79418
400 | 308.8821 | 17.9982 | 19.01607 | 21.92845 | 21.99916 | 22.06982 | 21.75843 | 26.26901
In Natura (30±3 ℃)
Ci | Ce EXP | Qe EXP | Qe Cal
|  |  | Langmuir | Freundlich | Temkin | DKR | Harkin-Jura | Halsey
100 | 15.92012 | 16.72212 | -172.6249 | 18.3947 | 18.4914 | 16.64892 | 18.31619 | 16.36904
200 | 89.53843 | 21.92965 | 18.24909 | 17.63868 | 17.81145 | 17.82588 | 17.45862 | 18.32881
300 | 211.7319 | 17.52737 | 16.03617 | 17.27362 | 17.47261 | 17.86025 | 17.07391 | 19.09317
400 | 325.3005 | 14.8984 | 15.55367 | 17.09431 | 17.30354 | 17.86459 | 16.89123 | 19.43972
Base (45±3 ℃)
Ci | Ce EXP | Qe EXP | Qe Cal
|  |  | Langmuir | Freundlich | Temkin | DKR | Harkin-Jura | Halsey
100 | 15.59629 | 16.80064 | 21.97267 | 21.30953 | 22.25035 | 17.87052 | 19.53313 | 25.61917
200 | 30.29836 | 33.73824 | 32.51576 | 29.74849 | 33.08317 | 39.18057 | 23.86545 | 27.21738
300 | 47.07297 | 50.42275 | 39.72061 | 37.11936 | 40.27077 | 46.49985 | 29.09036 | 28.15739
400 | 137.3579 | 52.38808 | 53.89958 | 63.57081 | 57.74021 | 51.84652 | #NUM! | 30.15579
Ácido (45±3 ℃)
Ci | Ce EXP | Qe EXP | Qe Cal
|  |  | Langmuir | Freundlich | Temkin | DKR | Harkin-Jura | Halsey
100 | 16.17919 | 16.72443 | 20.26576 | 20.03098 | 20.48212 | 16.28029 | 18.7785 | 10.18671
200 | 33.08333 | 33.25059 | 29.68557 | 26.75038 | 29.04788 | 34.73187 | 22.37716 | 10.74842
300 | 84.14119 | 42.97718 | 40.66284 | 39.01876 | 40.22614 | 42.80143 | 33.28756 | 11.36183
400 | 171.5117 | 45.56162 | 46.3161 | 52.04133 | 48.7542 | 44.08635 | 121.7999 | 11.76617
In Natura (45±3 ℃)
Ci | Ce EXP | Qe EXP | Qe Cal
|  |  | Langmuir | Freundlich | Temkin | DKR | Harkin-Jura | Halsey
100 | 11.42962 | 17.5845 | -0.5859728 | 23.36107 | 19.462 | 5.555932 | #NUM! | 16.83805
200 | 117.9063 | 16.28553 | 7.92597 | 10.74731 | 12.61194 | 9.039594 | 5.708874 | 17.98648
300 | 224.8795 | 14.93491 | 4.550596 | 8.669744 | 10.71669 | 9.072283 | 4.857786 | 18.21211
400 | 384.3571 | 3.130592 | 3.8088 | 7.253685 | 9.143351 | 9.080489 | 4.381776 | 18.38169

## Parâmetros VAGEM
PARÂMETROS DAS ISOTERMAS - COMPARAÇÃO DE TEMPERATURAS
|  | 30 | 45 | 15 |  | 30 | 45 | 15 |  | 15 | 45 | 30
| Langmuir (Base) |  |  |  | Langmuir (Ácido) |  |  |  | Langmuir (In natura)
| Parâmetros | 15 ℃ | 30 ℃ | 45 ℃ | Parâmetros | 15 ℃ | 30 ℃ | 45 ℃ | Parâmetros | 15 ℃ | 30 ℃ | 45 ℃
| Qmax (mg.g¯¹) |  |  |  | Qmax (mg.g¯¹) |  |  |  | Qmax (mg.g¯¹)
| KL (L.mg¯¹) |  |  |  | KL (L.mg¯¹) |  |  |  | KL (L.mg¯¹)
| R² |  |  |  | R² |  |  |  | R²
| Freundlich (Base) |  |  |  | Freundlich (Ácido) |  |  |  | Freundlich (In natura)
| Parâmetros | 15 ℃ | 30 ℃ | 45 ℃ | Parâmetros | 15 ℃ | 30 ℃ | 45 ℃ | Parâmetros | 15 ℃ | 30 ℃ | 45 ℃
| kf |  |  |  | Kf |  |  |  | Kf
| 1/nf |  |  |  | 1/nf |  |  |  | 1/nf
| nf |  |  |  | nf |  |  |  | nf
| R² |  |  |  | R² |  |  |  | R²
| Temkin (Base) |  |  |  | Temkin (Ácido) |  |  |  | Temkin (In natura)
| Parâmetros | 15 ℃ | 30 ℃ | 45 ℃ | Parâmetros | 15 ℃ | 30 ℃ | 45 ℃ | Parâmetros | 15 ℃ | 30 ℃ | 45 ℃
| AT |  |  |  | AT |  |  |  | AT
| B (L.g¯¹) |  |  |  | B (L.g¯¹) |  |  |  | B (L.g¯¹)
| bT (J.mol¯¹) |  |  |  | bT (J.mol¯¹) |  |  |  | bT (J.mol¯¹)
| R² |  |  |  | R² |  |  |  | R²
| Durbinin-Kaganer Radushkevich (Base) |  |  |  | Durbinin-Kaganer Radushkevich (Ácido) |  |  |  | Durbinin-Kaganer Radushkevich (In natura)
| Parâmetros | 15 ℃ | 30 ℃ | 45 ℃ | Parâmetros | 15 ℃ | 30 ℃ | 45 ℃ | Parâmetros | 15 ℃ | 30 ℃ | 45 ℃
| Qd |  |  |  | Qd |  |  |  | Qd
| ADKR |  |  |  | ADKR |  |  |  | ADKR
| E |  |  |  | E |  |  |  | E
| R² |  |  |  | R² |  |  |  | R²
| Harkin-Jura (Base) |  |  |  | Harkin-Jura (Ácido) |  |  |  | Harkin-Jura (In natura)
| Parâmetros | 15 ℃ | 30 ℃ | 45 ℃ | Parâmetros | 15 ℃ | 30 ℃ | 45 ℃ | Parâmetros | 15 ℃ | 30 ℃ | 45 ℃
| 1/AH–J |  |  |  | 1/AH–J |  |  |  | 1/AH–J
| AHJ |  |  |  | AHJ |  |  |  | AHJ
| BHJ |  |  |  | BHJ |  |  |  | BHJ
| R² |  |  |  | R² |  |  |  | R²
| Halsey (Base) |  |  |  | Halsey (Ácido) |  |  |  | Halsey (In natura)
| Parâmetros | 15 ℃ | 30 ℃ | 45 ℃ | Parâmetros | 15 ℃ | 30 ℃ | 45 ℃ | Parâmetros | 15 ℃ | 30 ℃ | 45 ℃
| 1/nH |  |  |  | 1/nH |  |  |  | 1/nH
| nH |  |  |  | nH |  |  |  | nH
| KH |  |  |  | KH |  |  |  | KH
| R² |  |  |  | R² |  |  |  | R²
+